## 1013166
FICHA DE DATOS GARANTIZADOS DIRECCIÓN DE REDUCCIÓN DE PÉRDIDAS DEPARTAMENTO CONTROL DE CALIDAD MATERIALES Y PROCESOS
BARRA ROSCADA DE 1/2" X 6´ |  |  |  |  | Foto de referencia
[5 empty] | Edenorte |  | 1013166
ITEM | DATOS | CLASIFICACIÓN | UNIDAD | PEDIDO | OFRECIDO | COMPROBACIÓN Y MEDICIÓN | RESULTADO
1 | Proceso de Compras | No Crítico | …. | *
2 | Empresa proveedora | Crítico | …. | *
3 | Fabricante | Crítico | …. | *
4 | Marca | No Crítico | …. | *
5 | Modelo | No Crítico | …. | *
6 | País de origen | No Crítico | …. | *
7 | Norma de fabricación y ensayos | No Crítico | …. | ASTM A 193
8 | Características Generales | …. | …. | ….
8.1 | Material | Crítico | …. | Acero Galvanizado
8.2 | Espesor minimo de capa de zinc micras | Crítico | µm | ≥ 45
8.3 | Diámetro de la barra | Crítico | Pulg | 0.540 ± 0.01
8.4 | Longitud | Crítico | Pies | 6
8.5 | Tipo de rosca | Crítico | …. | Gruesa(UNC)
8.6 | Debe de contener dos tuercas de 1/2" y dos arandelas del mismo material de la barra | Crítico | …. | Si
9 | Muestra | Crítico | …. | Si
10 | Garantía | No Crítico | años | 5
11 | Empaque | No Crítico | Unds | Atado de 10 unidades
(*) A indicar por el oferente
CLASIFICACIÓN (CRÍTICO/NO CRÍTICO) Corresponde a parámetros de aceptación para cada ítem de la ficha.
| …………………………………………………………. |  |  |  | …………………………………….
| Fecha de la oferta |  |  |  | Sello
| …………………………………………………………. |  |  |  | …………………………………….
| Nombre y apellido del oferente |  |  |  |  | Firma del oferente
COMENTARIOS:
1- Este material cumplirá con todas las indicaciones detalladas en la especificación técnica correspondiente. 2- En caso de haber una solicitud adicional por parte de La Distribuidora o que el Fabricante entienda deba entregar información adicional, para la correcta evaluación de la propuesta, se deberá hacer por escrito y ser anexado a esta planilla de Datos Garantizados.