## 1006048
PLANILLA DE DATOS GARANTIZADOS
TUBO GALVANIZADO DE 2" X 20' |  |  |  | CÓDIGO | 1006048
|  |  |  | FECHA DE REVISIÓN | 2019-10-03
DESCRIPCIÓN SAP: TUBO GALVANIZADO 2" X 20' |  |  |  | ÁREA ESPECIALISTA | DIRECCIÓN DE REDUCCIÓN DE PÉRDIDA
ITEM | DATOS | UNIDAD | PEDIDO | OFRECIDO | COMPROBACIÓN Y MEDICIÓN | RESULTADO
1 | Empresa proveedora | …. | *
2 | Fabricante | …. | *
3 | Marca | …. | *
4 | Modelo | …. | *
5 | País de origen | …. | *
6 | Empaque | Unds | Atado de 10 unidades
7 | Garantía | años | 5
8 | Norma de fabricación y ensayos | …. | ASTM A 123 / ASTM B6 / ANSI 1008, 1010/ANSI C 80.6
9 | Características Generales | …. | ….
9.1 | Material | …. | Acero al carbono SCH 40
9.2 | Longitud | Pies | 20´
9.3 | Diámetro exterior (max. x min.) | Pulgs | 2"
9.4 | Espesor | Pulgs | 5/32"
9.5 | Espesor minimo de galvanizado | µm | ≥ 45
9.6 | Componentes | …. | Debe contener en un extremo una union coduit y un protector plástico de rosca al otro extremo.
(*) A indicar por el oferente según aplique.
…………………………………….
Sello
…………………………………….
Firma del oferente
COMENTARIOS:
1- Este material cumplirá con todas las indicaciones detalladas en la especificación técnica correspondiente. 2- En caso de haber una solicitud adicional por parte de La Distribuidora o que el Fabricante entienda deba entregar información adicional, para la correcta evaluación de la propuesta, se deberá hacer por escrito y ser anexado a esta planilla de Datos Garantizados.