## MODELO
PLANILLA DE DATOS GARANTIZADOS
[5 empty] | CÓDIGO |  | 1006250
ARANDELA CUADRADA 5/8" |  |  |  |  | FECHA DE REVISION |  | 2019-09-17
AREA ESPECIALISTA: División de Normativa & Normalización.
DESCRIPCION SAP: ARAN PLAN CUA AC GALV 21/4"X21/4" D 5/8"
ÍTEM | DATOS | UNIDAD | PEDIDO | OFRECIDO |  | COMENTARIO
1 | Empresa proveedora | …. | (*)
2 | Fabricante | …. | (*)
3 | Marca | …. | (**)
4 | Modelo | …. | (*)
5 | País de origen | …. | (*)
6 | Tipo | …. | ARANDELA CUADRADA
7 | Normas |  | ASTM A -307, ASTM 153
8 | Características Constructivas
8.1 | Material | …. | Acero galvanizado en caliente
8.2 | Protección anticorrosiva | micras | Galvanizado en caliente
8.3 | Roscas | …. | UNC estándar
9 | Características Dimensionales
9.1 | Dimensiones | Pulg(mm) | 2-1/4x2-1/4 (60x60)
9.2 | Diámetro orificio | Pulg(mm) | 11/16 (17.5)
9.3 | Espesor | Pulg(mm) | 3/16 (4.76)
9.4 | Resistencia mecánica | Pulg(mm) | (*)
10 | Recubrimiento de galvanizado | micras | ≥75
11 | Embalaje | …. | *Ver descripción*
12 | Certificación ISO 9000 | …. | (*)
(*) A indicar por el oferente
(**) Timbrado en material en alto o bajo relieve |  |  |  | Fecha oferente:
Julio Cesar Ynfante
| Encargado de Normativa & Normalización |  |  |  | Nombre y firma de oferente
COMENTARIOS:
1- Este material cumplirá con todas las indicaciones detalladas en la especificación técnica correspondiente. 2- En caso de haber una solicitud adicional por parte de La Distribuidora o que el Fabricante entienda deba entregar información adicional, para la correcta evaluación de la propuesta, se deberá hacer por escrito y ser anexado a esta planilla de Datos Garantizados.