## 1006345
PLANILLA DE DATOS GARANTIZADOS
BRIDA DE SUJECCIÓN PLÁSTICA 9MM X 360MM |  |  |  | CÓDIGO | 1006345
|  |  |  | FECHA DE REVISIÓN | 2019-09-26
DESCRIPCIÓN SAP: BRIDA SUJECCIÓN HASTA 50 MM |  |  |  | ÁREA ESPECIALISTA | DIRECCIÓN DE REDUCCIÓN DE PERDIDA
ITEM | DATOS | UNIDAD | PEDIDO | OFRECIDO | COMPROBACIÓN Y MEDICIÓN | RESULTADO
1 | Empresa proveedora | …. | *
2 | Fabricante | …. | *
3 | Marca | …. | *
4 | Modelo | …. | *
5 | País de origen | …. | *
6 | Norma de fabricación y ensayos | …. | UL94 V2
7 | Empaque | Und. | Caja de 20 fundas plástica de 50 unidades
8 | Garantía | Años | 5 (Resistencia UV)
9 | Características Generales | …. | ….
9.1 | Material | …. | Termoplástico reforzado
9.2 | Composición | …. | Poliamida PA66 (nylon)
9.3 | Exposición a la intemperie | …. | Protección contra la degradación por los rayos UV.
9.4 | Grabado | …. | Se debe grabar la marca del producto en el cuerpo del material de forma visible .
10 | Características dimensionales | …. | ….
10.1 | Dimensiones Cabeza | mm | 12.8 x 9.5
10.2 | Longitud total | mm | 360
10.3 | Ancho total | mm | 9
10.4 | Color del material | …. | Negro
10.5 | Diámetro máximo de amarre | mm | 100
10.6 | Debe facilitar el cierre completo | …. | SI
11 | Características mecánicas | …. | ….
11.1 | Tensión mínima de rotura | Kgf | 54.4
11.2 | Campo de temperatura | ºC | - 40 a + 85
11.3 | Conducta en caso de incendio | …. | auto extinguible
(*) A indicar por el oferente según aplique.
…………………………………….
Fecha de oferta
……………………………………………..
Nombre y firma del oferente
COMENTARIOS:
1- Este material cumplirá con todas las indicaciones detalladas en la especificación técnica correspondiente. 2- En caso de haber una solicitud adicional por parte de La Distribuidora o que el Fabricante entienda deba entregar información adicional, para la correcta evaluación de la propuesta, se deberá hacer por escrito y ser anexado a esta planilla de Datos Garantizados.