## MODELO
PLANILLA DE DATOS GARANTIZADOS |  |  |  |  | ´FOTO
[5 empty] | CÓDIGO |  | 1006595
FLEJE DIAGONAL 84" |  |  |  |  | FECHA DE REVISION |  | 2019-09-17
AREA ESPECIALISTA: División de Normativa & Normalización.
DESCRIPCION SAP: FLEJE AC GALV 1-3/4"X1-3/4"X3/16"X84"
ÍTEM | DATOS | UNIDAD | PEDIDO | OFRECIDO |  | COMENTARIO
1 | Empresa proveedora | …. | (*)
2 | Fabricante | …. | (*)
3 | Marca | …. | (**)
4 | Modelo | …. | (*)
5 | País de origen | …. | (*)
6 | Tipo | …. | FLEJE DIAGONAL 84"
7 | Norma de fabricación y ensayos | …. | ASTM-A123
8 | Características constructivas
8.1 | Material |  | Acero al carbón
8.2 | Protección anticorrosiva |  | Galvanizado en caliente
9 | Características Constructivas. |  | *ver ficha técnica*
9.1 | Plancha | mm(pulg) | 45x45x5(1 3/4¨x 1 3/4¨x 3/16¨)
9.2 | Longitud | mm(pulg) | 2135(84)
9.3 | Orificio (Pequeño) | mm(pulg) | 14(9/16)
9.4 | Orificio (Grande) | mm(pulg) | 18(11/16)
9.5 | Extremo a 45 Grados | mm(pulg) | 75(3)
10 | Resistencia mecánica | Lbs. | 2200
11 | Recubrimiento de galvanizado | Micras | >85
12 | Embalaje |  | *Ver descripción*
12.1 | Norma de fabricación y ensayos | …. | ISO 780: 1983
13 | Certificación ISO 9000 o similar |  | Si
(*) A indicar por el oferente
(**) Timbrado en el material de alto o bajo relieve. |  |  |  |  | Fecha oferente:
………………………………………………………….
| Julio Cesar Ynfante |  |  |  | …………………………………….
| Encargado de Normativa & Normalización |  |  |  | Nombre y firma de oferente
COMENTARIOS:
1- Este material cumplirá con todas las indicaciones detalladas en la especificación técnica correspondiente. 2- En caso de haber una solicitud adicional por parte de La Distribuidora o que el Fabricante entienda deba entregar información adicional, para la correcta evaluación de la propuesta, se deberá hacer por escrito y ser anexado a esta planilla de Datos Garantizados.