## 1007026
PLANILLA DE DATOS GARANTIZADOS
TORNILLO CABEZA HEXAGONAL 1/2" X 2" |  |  |  | CÓDIGO | 1007026
|  |  |  | FECHA DE REVISIÓN | 2019-10-07
DESCRIPCIÓN SAP: TORNILLO CABEZA HEXAGONAL 1/2" X 2" |  |  |  | ÁREA ESPECIALISTA | DIRECCIÓN DE REDUCCIÓN DE PÉRDIDA
ITEM | DATOS | UNIDAD | PEDIDO | OFRECIDO | COMPROBACIÓN Y MEDICIÓN | RESULTADO
1 | Empresa proveedora | …. | *
2 | Fabricante | …. | *
3 | Marca | …. | *
4 | Modelo | …. | *
5 | País de origen | …. | *
6 | Norma de fabricación y ensayos | …. | ASTM A - 307,ASTM 153–73, ANSI B1.1
7 | Empaque | Unds | 25 Unidades en caja de carton
8 | Garantía | años | 10
9 | Características Generales | …. | ….
9.1 | Material | …. | Acero al carbono
9.2 | Longitud Total | mm/Pulg | 58.4/2.3"
9.3 | Longitud mínima parte roscada | mm/Pulg | 50.8 / 2"
9.4 | Diámetro | mm/Pulg | 12.7/1/2"
9.5 | Diámetro da la cabeza | mm/Pulg | 18.48/ 5/8"
9.6 | Tipo de rosca | …. | UNC(Gruesa)
9.7 | Altura de la tuerca | mm/Pulg | 11.21 / 3/8"
9.8 | Arandelas | …. | Debe contener arandelas plana y de presión del diámetro correspondiente al tornillo
9.9 | Espesor minimo de galvanizado | µm | ≥ 85
10 | Documentación | …. | ….
10.1 | Certificación ISO o Norma Similar | …. | Si
(*) A indicar por el oferente
…………………………………….
Sello
…………………………………….
Firma del oferente
COMENTARIOS:
1- Este material cumplirá con todas las indicaciones detalladas en la especificación técnica correspondiente. 2- En caso de haber una solicitud adicional por parte de La Distribuidora o que el Fabricante entienda deba entregar información adicional, para la correcta evaluación de la propuesta, se deberá hacer por escrito y ser anexado a esta planilla de Datos Garantizados.