## MODELO
PLANILLA DE DATOS GARANTIZADOS |  |  |  |  | ´FOTO
[5 empty] | CÓDIGO |  | 1007282
TORNILLO DE ESPACIAMIENTO ROSCA CORRIDA 1/2"x12" |  |  |  |  | FECHA DE REVISION |  | 2019-09-19
AREA ESPECIALISTA: División de Normativa & Normalización.
DESCRIPCION SAP: TORNILLO ESP ROSCA CORRIDA 1/2" X12"
ITEM | DATOS | UNIDAD | PEDIDO | OFRECIDO |  | COMENTARIO
1 | Empresa proveedora | …. | (*)
2 | Fabricante | …. | (*)
3 | Modelo | …. | (*)
4 | País de origen | …. | (*)
5 | Tipo | …. | Perno rosca corrida
6 | Norma de fabricación y ensayos |  | ASTM A - 307,ASTM A 153–73, ANSI B1.1
7 | Características constructivas
7.1 | Material | …. | Acero al carbono
7.2 | Protección anticorrosiva | …. | Galvanizado en caliente
8 | Características dimensionales |  | *Ver ficha técnica*
8.1 | Longitud | pulg(mm) | 12 (304.8)
8.2 | Diámetro | pulg(mm) | 1/2 (12.7)
8.3 | Cuatro (4) tuercas hexagonales | …. | Si
8.4 | Rosca según ANSI B1.1 | …. | Si
11 | Resistencia mecánica | KN | (*)
12 | Recubrimiento de galvanizado | Micras | >100
13 | Embalaje | …. | *Ver descripción*
14 | Certificación ISO 9000 o similar | …. | Si
(*) A indicar por el oferente
(**) Timbrado en el material en alto o bajo relieve |  |  |  | Fecha oferente:
Julio Cesar Ynfante
| Encargado de Normativa & Normalización |  |  |  | Nombre y firma de oferente
1- Este material cumplirá con todas las indicaciones detalladas en la especificación técnica correspondiente.
2- En caso de haber una solicitud adicional por parte de La Distribuidora o que el Fabricante entienda deba entregar información adicional, para la correcta evaluación de la propuesta, se deberá hacer por escrito y ser anexado a esta planilla de Datos Garantizados.