## 1008669
PLANILLA DE DATOS GARANTIZADOS
TORNILLO TIRAFONDO C/HEX 5/16" X 1 1/2" |  |  |  | CÓDIGO | 1008669
|  |  |  | FECHA DE REVISIÓN | 2019-10-03
DESCRIPCIÓN SAP: TORNILLO TIRAFONDO C/HEX 5/16" X 11/2" |  |  |  | ÁREA ESPECIALISTA | DIRECCIÓN DE REDUCCIÓN DE PÉRDIDA
ITEM | DATOS | UNIDAD | PEDIDO | OFRECIDO | COMPROBACIÓN Y MEDICIÓN | RESULTADO
1 | Empresa proveedora | …. | *
2 | Fabricante | …. | *
3 | Marca | …. | *
4 | Modelo | …. | *
5 | País de origen | …. | *
6 | Norma de fabricación y ensayos | …. | ASTM A-153
7 | Empaque | …. | En caja de cartón pequeño de 20 unidades.
8 | Garantía | años | ≥3
9 | Características Constructivas | …. | ….
9.1 | Material de fabricación | …. | Acero galvanizado
10 | Características dimensiones | …. | ….
10.1 | Cabeza del tornillo | …. | Hexagonal
10.2 | Dimensiones de la cabeza | mm (pulg) | 12,5 (1/2'') (+/-0.02)
10.3 | Diámetro | mm (pulg) | 7.93 (5/16'') (+/-0.02)
10.4 | Longitud | mm (pulg) | 38.03 (1 1/2'') (+/-0.02)
10.5 | Tipo de rosca | …. | Tirafondo
10.6 | Recubrimiento de galvanizado | µm | >85
11 | Características mecánicas | …. | ….
11.1 | Fuerza de Tracción | Kg. | (*)
11.2 | Fuerza cortante | Kg. | (*)
(*) A indicar por el oferente
…………………………………….
Sello
…………………………………….
Firma del oferente
COMENTARIOS:
1- Este material cumplirá con todas las indicaciones detalladas en la especificación técnica correspondiente. 2- En caso de haber una solicitud adicional por parte de La Distribuidora o que el Fabricante entienda deba entregar información adicional, para la correcta evaluación de la propuesta, se deberá hacer por escrito y ser anexado a esta planilla de Datos Garantizados.