## 1013163
PLANILLA DE DATOS GARANTIZADOS
TUERCA DE ACERO GALVANIZADO 1/2" |  |  |  | CÓDIGO | 1013163
|  |  |  | FECHA DE REVISIÓN | 2019-10-03
DESCRIPCIÓN SAP: |  |  |  | ÁREA ESPECIALISTA | DIRECCIÓN DE REDUCCIÓN DE PÉRDIDA
ITEM | DATOS | UNIDAD | PEDIDO | OFRECIDO | COMPROBACIÓN Y MEDICIÓN | RESULTADO
1 | Empresa proveedora | …. | *
2 | Fabricante | …. | *
3 | Marca | …. | *
4 | Modelo | …. | *
5 | País de origen | …. | *
6 | Norma de fabricación y ensayos | …. | ASTM A 193
7 | Empaque | Unds | Caja de cartón de 25 unidades
8 | Garantía | años | 5
9 | Características Generales | …. | ….
9.1 | Material | …. | Acero galvanizado
9.2 | Espesor mínimo de capa de zinc micras | µm | ≥ 45
9.3 | Diámetro interno | /Pulg | 0.521"
9.4 | Longitud | mm/Pulg | 14.10(0.5")
9.5 | Tipo de rosca | …. | Gruesa(UNC)
(*) A indicar por el oferente
…………………………………….
Sello
…………………………………….
Firma del oferente
COMENTARIOS:
1- Este material cumplirá con todas las indicaciones detalladas en la especificación técnica correspondiente. 2- En caso de haber una solicitud adicional por parte de La Distribuidora o que el Fabricante entienda deba entregar información adicional, para la correcta evaluación de la propuesta, se deberá hacer por escrito y ser anexado a esta planilla de Datos Garantizados.