## 1013439
PLANILLA DE DATOS GARANTIZADOS
TUBO TERMORRETRÁCTIL CON ADHESIVO INTERNO |  |  |  | CÓDIGO | 1013439
|  |  |  | FECHA DE REVISIÓN | 2019-10-03
DESCRIPCIÓN SAP: |  |  |  | ÁREA ESPECIALISTA | DIRECCIÓN DE REDUCCIÓN DE PÉRDIDA
ITEM | DATOS | UNIDAD | PEDIDO | OFRECIDO | COMPROBACIÓN Y MEDICIÓN | RESULTADO
1 | Empresa proveedora | …. | *
2 | Fabricante | …. | *
3 | Marca | …. | *
4 | Modelo | …. | *
5 | País de origen | …. | *
6 | Norma de fabricación y ensayos | …. | EN 60684
7 | Empaque | …. | Cajas de 6 unidades. De forma interna cada rollo debe estar resguardado en una caja.
8 | Garantía | años | 2
9 | Características Generales | …. | ….
9.1 | Material | …. | PVC(PolIolefina)
9.2 | Relación de contracción | …. | 4:1
9.3 | Espesor de la pared después de la contracción | mm | 2.3
9.4 | Temperatura de contracción | ºC | 120
9.5 | Temperatura de trabajo | ºC | -55 + 135
9.6 | Ruptura dieléctrica | KV/mm | >25
9.7 | Resistencia a la llama | …. | Autoextinguible
9.8 | Diámetro antes de contracción | mm | 19
9.9 | Diámetro después de contracción | mm | 5.5 ± 1.2
10 | Longitud por rollo | m | 5
10.1 | Color del material | …. | Negro
10.2 | Adhesivo interno | …. | Si
10 | Documentación | …. | *
(*) A indicar por el oferente
…………………………………….
Sello
…………………………………….
Firma del oferente
COMENTARIOS:
1- Este material cumplirá con todas las indicaciones detalladas en la especificación técnica correspondiente. 2- En caso de haber una solicitud adicional por parte de La Distribuidora o que el Fabricante entienda deba entregar información adicional, para la correcta evaluación de la propuesta, se deberá hacer por escrito y ser anexado a esta planilla de Datos Garantizados.