## Table 1
Planilla de Datos Garantizados.
Sellador de Techo
Revisión: 3
Especificaciones Técnicas | [6 empty] | Foto de referencia:
Código: 2013339 | Item | Datos | Unidad | Pedido | Ofrecido | Comentario
Características:
| 1 | Sólidos | * | 59.88 ±1% por peso | 59.88 ±1% por peso
Fecha de modificación: 02/11/2018 | 2 |  | * | 45.92 ± 1% por volumen | 45.92 ± 1% por volumen
| 3 | Peso por galón | kg | 5.13 ± 0.22 | 5.13 ± 0.22
| 4 | Color | * | Ultra blanco | Ultra blanco
Area especialista: Servicios Generales | 5 | Tiempo en secar | * | Al tacto 1hr | Al tacto 1hr
| 6 | Para reaplicar | * | 24 hrs | 24 hrs
| 7 | Curado total | * | 48 hrs | 48 hrs
Proceso No. | 8 | Rendimiento teórico | * | Cubre hasta 198.1 m² por galón @ 1 mil | Cubre hasta 198.1 m² por galón @ 1 mil
| 9 | Dilución | * | No diluir | No diluir
Tipo o modo de almacenamiento: | 10 | Viscosidad | Ku’s | 120-125 | 120-125 |  | Descripción:Es un sellador 100% acrílico y elástico, modificado por resinas uretanicas, de un solo componente grueso y de gran rendimiento para impermeabilizar techos y paredes. Impermeabiliza y sella 100% en un solo paso y no requiere una base anterior. Seca rápidamente por transición, secando en la mitad del tiempo, atrayendo el calor por su color azul. Al cabo de 4 horas este se convierte en ultra blanco. Contiene como aditivo micro esferas de cerámicas que le permite aislar el calor con mayor efectividad.
| 11 | Pigmentación por peso | * | 38.7 ± 1% | 38.7 ± 1%
| 12 | Punto de ignición | * | Ininflamable | Ininflamable
Oferente
(*) A indicar por el oferente | 1 | Empresa Proveedora |  |  | INDURAR ELECTRIC
| 2 | Marca |  |  | LANCO SILICONIZER
| 3 | Fabricante |  |  | LANCO
| 4 | Modelo |  |  | RC 200
| 5 | País de procedencia |  |  | REP. DOM
| 6 | Norma de fabricación y de ensayos |  |  | PINTURA
Fecha de la oferta
| Nombre y firma del oferente |  |  | Sello
Comentario por parte del oferente:
En caso de haber una solicitud adicional por parte de la Distribuidora o que el Fabricante entienda deba entregar información adicional, para la correcta evaluación de la propuesta, se deberá hacer por escrito y ser anexado a esta tabla de Datos Garantizados.