## Ficha Técnica
PLANILLA DE DATOS GARANTIZADOS
Tape Vinil Negro |  |  |  |  | CÓDIGO | 1006035
[5 empty] | FECHA REVISIÓN | 2019-10-09
ÁREA ESPECIALISTA: Servicios Generales
DESCRIPCIÓN SAP: Tape Vinil Negro
ITEM | DATOS | UNIDAD | PEDIDO | OFRECIDO |  | COMPROBACIÓN Y MEDICIÓN | COMENTARIO
1 | Empresa proveedora | … | (*)
2 | Fabricante | … | (*)
3 | Marca | … | (**)
4 | Modelo | … | (*)
5 | País de origen | … | (*)
6 | Norma de fabricación y ensayos | … | UL 510 Standard, certificación CSA , ASTM D-1000
7 | Embalaje | … | CAJAS QUE NO EXCEDAN PESO DE 60 LIBRAS
8 | Garantía | año | 1
9 | Material | … | Vinil
10 | Color | … | Negro
11 | Tension de ruptura | v | 8000
12 | Profundidad | mm | 19
13 | Material Adhesivo | … | Caucho
14 | Material de soporte | … | PVC
15 | Fuerza de Adhesion | N/cm | 3
16 | Temperatura minima de funcionamiento | C° | -18
17 | Temperatura maxima de Operación | C° | 105
18 | Resistencia a la traccion | N/cm | 26
19 | Longitud | metro | 20
20 | Alargamiento en Ruptura | % | 250
21 | Grosor | mm | 0.18
22 | Rango de voltaje-UL 510 | Voltios | 600V
23 | Presentacion de Muestra | (Si / No) | Si
(*) A indicar por el oferente
(**) Timbrado en el material en alto o bajo relieve
Fecha de la oferta
| Patricia Carolina Reyes De Los Angeles |  |  |  | Nombre y firma del oferente
Gerente De Servicios Generales
COMENTARIOS:
1- Este material cumplirá con todas las indicaciones detalladas en la especificación técnica correspondiente. 2- En caso de haber una solicitud adicional por parte de La Distribuidora o que el Fabricante entienda deba entregar información adicional, para la correcta evaluación de la propuesta, se deberá hacer por escrito y anexado a esta planilla de Datos Garantizados.