## Ficha Técnica
PLANILLA DE DATOS GARANTIZADOS
VARILLA PUESTA A TIERRA 5/8" x 8´ |  |  |  |  | CÓDIGO | 1006849
[5 empty] | FECHA REVISIÓN | 2020-02-22
ÁREA ESPECIALISTA: Servicios Generales
DESCRIPCIÓN SAP: VARILLA PUESTA A TIERRA 5/8" x 8´
ITEM | DATOS | UNIDAD | PEDIDO | OFRECIDO |  | COMPROBACIÓN Y MEDICIÓN | COMENTARIO
1 | Empresa proveedora | … | (*)
2 | Fabricante | … | (*)
3 | Marca | … | (**)
4 | Modelo | … | (*)
5 | País de origen | … | (*)
6 | Norma de fabricación y ensayos | … | ASTM A370, NEMA GR 1
7 | Embalaje | … | CAJAS QUE NO EXCEDAN PESO DE 60 LIBRAS
8 | Garantía | Años | 2
9 | Características generales | … | …
9.1 | Tipo | … | Electrodo
9.2 | Material | … | Acero
9.3 | Recubrimiento de cobre | … | SI
9.4 | Construcción | … | Un solo cuerpo
9.5 | Extremo |  | Plano y un extremo puntiagudo
10 | Características dimensionales. | … | …
10.1 | Longitud | Mm (Pies) | 2,440 (8’)
10.2 | Diámetro | Mm (Pies) | 15.875 (5/8)
10.3 | Carga de Rotura | daN/mm2 | >55.8
10.4 | Espesor recubrimiento de cobre | Micras | ≥250
11 | Presentación de muestra | … | N/A
(*) A indicar por el oferente
(**) Timbrado en el material en alto o bajo relieve
Fecha de la oferta
| Patricia Carolina Reyes De Los Angeles |  |  |  | Nombre y firma del oferente
Gerente De Servicios Generales
COMENTARIOS:
1- Este material cumplirá con todas las indicaciones detalladas en la especificación técnica correspondiente. 2- En caso de haber una solicitud adicional por parte de La Distribuidora o que el Fabricante entienda deba entregar información adicional, para la correcta evaluación de la propuesta, se deberá hacer por escrito y anexado a esta planilla de Datos Garantizados.