## Ficha Técnica
PLANILLA DE DATOS GARANTIZADOS
Alambre Trenzado THHN 10 AWG blanco |  |  |  |  | CÓDIGO | 1006173
[5 empty] | FECHA REVISIÓN | 04/10/209
ÁREA ESPECIALISTA:Servicios Generales
DESCRIPCIÓN SAP: Alambre Trenzado THHN #10 AWG blanco
ITEM | DATOS | UNIDAD | PEDIDO | OFRECIDO |  | COMPROBACIÓN Y MEDICIÓN | COMENTARIO
1 | Empresa proveedora | … | (*)
2 | Fabricante | … | (*)
3 | Marca | … | (**)
4 | Modelo | … | (*)
5 | País de origen | … | (*)
6 | Norma de fabricación y ensayos | … | UL 83, NEC
7 | Embalaje | … | EN CARRETE, CAJAS QUE NO EXCEDAN PESO DE 60 LIBRAS, PALETIZADO Y FLEJADO
8 | Material | … | Cobre forrado de vinilo antiflama por propiedades electricas
9 | Color | … | Blanco
10 | Calibre | AWG | 10
11 | Sección conductor | mm² | 5.26
12 | Diámetro Hilo | mm | 0.978
13 | Hilos | N° | 7
14 | Diámetro conductor | mm | 2.94
15 | Aislamiento termoplástico | mm | 0.51
16 | Masa conductor desnudo | KG/KM | 47.72
17 | Cantidad de metros por rollo | metro | 152.4
18 | Capacidad de Corriente | amp | 30
19 | Tensión Máxima | KV | 600
20 | Resistente a las raspaduras y agentes externos | (Si / No) | Si
21 | Resistente a las variaciones climaticas y a las influencias marinas | (Si / No) | Si
22 | Protección contra rayos UV | (Si / No) | Si
23 | Presentacion de Muestra | (Si / No) | Si
(*) A indicar por el oferente
(**) Timbrado en el material en alto o bajo relieve
Fecha de la oferta
| Patricia Carolina Reyes De Los Angeles |  |  |  | Nombre y firma del oferente
Gerente De Servicios Generales
COMENTARIOS:
1- Este material cumplirá con todas las indicaciones detalladas en la especificación técnica correspondiente. 2- En caso de haber una solicitud adicional por parte de La Distribuidora o que el Fabricante entienda deba entregar información adicional, para la correcta evaluación de la propuesta, se deberá hacer por escrito y anexado a esta planilla de Datos Garantizados.

## Embalaje
PLANILLA DE DATOS GARANTIZADOS
ESPECIFICACIONES DE EMBALAJE
NOMBRE: | CÓDIGO:
REQUERIMIENTOS PARA EL EMBALAJE:
1. Las cajas o método de empaque en las que sean embalados los materiales deben ser resistentes a las
manipulaciones, transporte, apilado y almacenamiento.
2. Las cajas o método de empaque no deben exceder el peso de 60 libras.
3. Los materiales deben venir paletizados y flejados.
IMAGENES DE REFERENCIA: