## Ficha Técnica
PLANILLA DE DATOS GARANTIZADOS
TUBERIA EMT ½ X 10 |  |  |  |  | CÓDIGO | 1006043
[5 empty] | FECHA REVISIÓN | 2019-10-15
ÁREA ESPECIALISTA: Servicios Generales
DESCRIPCIÓN SAP: TUBERIA EMT 1/2 X 10
ITEM | DATOS | UNIDAD | PEDIDO | OFRECIDO |  | COMPROBACIÓN Y MEDICIÓN | COMENTARIO
1 | Empresa proveedora | … | (*)
2 | Fabricante | … | (*)
3 | Marca | … | (**)
4 | Modelo | … | (*)
5 | País de origen | … | (*)
6 | Norma de fabricación y ensayos | … | UL 797, ANSI C80.3, ASTM A653 G-60, NTC-103
7 | Embalaje | … | N/A
8 | Garantia | N/A | N/A
9 | Tipo | …. | EMT
10 | Material | … | Acero garvanizado
11 | Diametro | Pulgada | ½
12 | Longitud | Pie | 10
13 | Acabado | … | Natural
14 | Esfuerzo de fluencia mínima | psi | 25000
15 | Esfuerzo de tensión mínima | psi | 30000
16 | Porcentaje de elongación aprox. | % | 20
17 | Presentacion de Muestra | … | N/A
(*) A indicar por el oferente
(**) Timbrado en el material en alto o bajo relieve
Fecha de la oferta
| Patricia Carolina Reyes De Los Angeles |  |  |  | Nombre y firma del oferente
Gerente De Servicios Generales
COMENTARIOS:
1- Este material cumplirá con todas las indicaciones detalladas en la especificación técnica correspondiente. 2- En caso de haber una solicitud adicional por parte de La Distribuidora o que el Fabricante entienda deba entregar información adicional, para la correcta evaluación de la propuesta, se deberá hacer por escrito y anexado a esta planilla de Datos Garantizados.

## IMAGEN
PLANILLA DE DATOS GARANTIZADOS
IMAGEN DE REFERENCIA
NOMBRE: | TUBERIA EMT 2 X 10 | CÓDIGO: | 1006043
INSERTAR IMAGEN DE REFERENCIA DEL TAMAÑO DESEADO