## 1006046
PLANILLA DE DATOS GARANTIZADOS
TUBERÍA LIQUID TIGHT FLEXIBLE DE 1" NO METÁLICA |  |  |  | CÓDIGO | 1006046
|  |  |  | FECHA DE REVISIÓN | 2019-10-03
DESCRIPCIÓN SAP: TUBERIA LIQUID TAIGHT 1" NO METALICA |  |  |  | ÁREA ESPECIALISTA | DIRECCIÓN DE REDUCCIÓN DE PÉRDIDA
ITEM | DATOS | UNIDAD | PEDIDO | OFRECIDO | COMPROBACIÓN Y MEDICIÓN | RESULTADO
1 | Empresa proveedora | …. | *
2 | Fabricante | …. | *
3 | Marca | …. | *
4 | Modelo | …. | *
5 | País de origen | …. | *
6 | Norma de fabricación y ensayos | …. | ANSI/NFPA 70
7 | Empaque | …. | Rollo de 30 mts
8 | Garantía | años | 5
9 | Características Generales | …. | ….
9.1 | Material | …. | PVC flexible aislante , interior espiral de refuerzo plástico( No metálica). Retardante a la llama
9.2 | Diámetro exterior (max. x min.) | mm/Pulgs | 32.76 - 33.40 (1.30")
9.3 | Diámetro interior (max. x min.) | mm/Pulgs | 26.44 - 27.07 (1.0")
9.4 | Espesor | mm/Pulgs | 3.4 -3.6 (0.14")
9.5 | Radio de curvatura | mm | 156
9.6 | Rango de Temperaturas | ℃ | -18℃~+80℃
9.7 | Exposición a agentes químicos | …. | Resistente a la corrosión y a la abrasión de ácidos y gran numero de productos químicos como aceites y lubricantes
9.8 | Exposición a la intemperie | …. | Resistente a las variaciones climáticas y a las influencias marinas
(*) A indicar por el oferente
…………………………………….
Fecha de la oferta
…………………………………….
Firma y sello del oferente
COMENTARIOS:
1- Este material cumplirá con todas las indicaciones detalladas en la especificación técnica correspondiente. 2- En caso de haber una solicitud adicional por parte de La Distribuidora o que el Fabricante entienda deba entregar información adicional, para la correcta evaluación de la propuesta, se deberá hacer por escrito y ser anexado a esta planilla de Datos Garantizados.