## FICHA
PLANILLA DE DATOS GARANTIZADOS |  |  |  |  | ´FOTO
[5 empty] | CÓDIGO |  | 1006723
TUBO DE ANCLAJE |  |  |  |  | FECHA DE REVISION |  | 2019-11-27
AREA ESPECIALISTA: División de Normativa & Normalización.
DESCRIPCION SAP: TUBO D/ANCLAJE
ÍTEM | DATOS | UNIDAD | PEDIDO | OFRECIDO |  | COMENTARIO
1 | Empresa proveedora | …. | (*)
2 | Fabricante | …. | (*)
3 | Marca | …. | (**)
4 | Modelo | …. | (*)
5 | País de origen | …. | (*)
6 | Tipo | …. | TUBO DE ANCLAJE
7 | Norma de fabricación y ensayos | …. | ASTM 123-78
8 | Características constructivas
8.1 | Material |  | Acero al carbono
8.2 | Protección anticorrosiva |  | Galvanizado en caliente
9 | Características Constructivas. |  | *ver ficha técnica*
9.1 | Longitud | m(pies) | 3.05(10)
9.2 | Diámetro | mm(pulg) | 50.8(2)
9.3 | Espesor | mm(pulg) | 4(5/32)
10 | Resistencia mecánica | KN | (*)
10.1 | Recubrimiento de galvanizado | Micras | >100
11 | Embalaje |  | *Ver descripcion*
11.1 | Norma de fabricación y ensayos | …. | ISO 780:1983
12 | Certificación ISO 9000 o similar |  | (*)
(*) A indicar por el oferente (**) Timbrado en el material en alto o bajo relieve
Fecha oferente:
…………………………………………………………. Julio Cesar Ynfante Encargado de Normativa & Normalización |  | …………………………………………………………….. Nombre y firma de oferente
COMENTARIOS: 1- Este material cumplirá con todas las indicaciones detalladas en la especificación técnica correspondiente. 2- En caso de haber una solicitud adicional por parte de La Distribuidora o que el Fabricante entienda deba entregar información adicional, para la correcta evaluación de la propuesta, se deberá hacer por escrito y ser anexado a esta planilla de Datos Garantizados.