## Modelo Ficha Técnica
PLANILLA DE DATOS GARANTIZADOS
TERMINAL DE COMPRESION CU P/CABLE No. 2 AWG |  |  |  | CODIGO | 1006984
|  |  |  | FECHA REVISION | 2019-12-19
AREA ESPECIALISTA: Gerencia de Subestaciones
DESCRIPCION SAP: TERMINAL COMPRESION CU P/CABLE #2AWG
ITEM | DATOS | UNIDAD | PEDIDO | OFRECIDO | COMENTARIO
1 | Empresa proveedora | …. | (*)
2 | Fabricante | …. | (*)
3 | Marca | …. | (**)
4 | Modelo | …. | (*)
5 | País de origen | …. | (*)
6 | Tipo | …. | Terminal
7 | Norma de fabricación y ensayos | …. | ANSI C119.4
8 | Características constructivas
8.1 | material | …. | Cobre estañado
8.2 | Porcentaje de cobre | % | ≥ 99.5
8.3 | Numero de barrenos | …. | 1
8.4 | Rango de conductor de cobre | AWG | # 2
8.5 | Diámetro agujero para tornillo. | Pulg | 5/16
8.6 | Acabado | …. | Estañado
9 | Dimensionales (verificar ilustración material)
9.1 | L | Plug. | ≥ 1 23/32
9.2 | B | Plug. | ≥ 19/32
9.3 | C | Plug. | ≥ 3/8
9.4 | W | Plug. | ≥ 21/32
10 | Garantía | Año | ≥ 1
(*) A indicar por el oferente
(**) Timbrado en el material en alto o bajo relieve
………………………………………………
Fecha de la oferta
………………………………………
| Marcelino Mateo M. |  |  | ……………………………………………….
| Gerencia de Subestaciones |  |  | Nombre y firma del oferente
COMENTARIOS:
1- Este material cumplirá con todas las indicaciones detalladas en la especificación técnica correspondiente. 2- En caso de haber una solicitud adicional por parte de La Distribuidora o que el Fabricante entienda deba entregar información adicional, para la correcta evaluación de la propuesta, se deberá hacer por escrito y ser anexado a esta planilla de Datos Garantizados.

## Ilustración material
Gerencia de Subestaciones | ILUSTRACION
1006984 TERMINAL DE COMPRESION CU P/CABLE No. 2 AWG