## 1007083
PLANILLA DE DATOS GARANTIZADOS
TUBO GALVANIZADO DE 2" X 10' |  |  |  | CÓDIGO | 1007083
|  |  |  | FECHA DE REVISIÓN | 2019-10-07
DESCRIPCIÓN SAP: TUBO GALVANIZADO 2" X 10' |  |  |  | ÁREA ESPECIALISTA | DIRECCIÓN DE REDUCCIÓN DE PÉRDIDAS
ITEM | DATOS | UNIDAD | PEDIDO | OFRECIDO | COMPROBACIÓN Y MEDICIÓN | RESULTADO
1 | Empresa proveedora | …. | *
2 | Fabricante | …. | *
3 | Marca | …. | *
4 | Modelo | …. | *
5 | País de origen | …. | *
6 | Norma de fabricación y ensayos | …. | ASTM B6/ANSI 1008, 1010
7 | Empaque | Unds | Atado de 10 unidades
8 | Garantía | años | 5
9 | Características Generales | …. | ….
9.1 | Material | …. | Acero al carbono(IMC)
9.2 | Longitud | Pies | 10´
9.3 | Diámetro exterior (max. x min.) | mm/Pulgs | 58.14 x 59.5/2.35"
9.4 | Espesor | mm/Pulgs | 2.56 ± 0.01 /0.1"
9.5 | Espesor mínimo de galvanizado | µm | ≥ 45
9.6 | Componentes | …. | Debe contener en un extremo una unión coduit y un protector plástico de rosca al otro extremo.
(*) A indicar por el oferente
…………………………………….
Fecha de la oferta
…………………………………….
Firma y sello del oferente
COMENTARIOS:
1- Este material cumplirá con todas las indicaciones detalladas en la especificación técnica correspondiente. 2- En caso de haber una solicitud adicional por parte de La Distribuidora o que el Fabricante entienda deba entregar información adicional, para la correcta evaluación de la propuesta, se deberá hacer por escrito y ser anexado a esta planilla de Datos Garantizados.

## Especificaciones de Embalaje
ESPECIFICACIONES DE EMBALAJE
REQUERIMIENTOS PARA EL EMBALAJE:
Se requiere que los materiales sean embalados de manera que permitan su apilación,
resguardo, identificación y protección de acuerdo a las características requeridas por Edenorte
en termino de tamaño, ergonomía y calidad, las cuales deben ajustarse a la unidad
de carga, distribución y almacenamiento.
1. Las paletas o plataformas en las que sean embalados los materiales deben ser resistentes
a las manipulaciones, transporte, apilado y almacenamiento.
2. La dimensión de las paletas o plataformas debe se ajustada al tamaño de las unidades de carga
3. Los atados no pueden exceder las diez (10) unidades.
4. Los atados deben llegar sujetados con fleje metálico sobre paletas o plataformas
IMAGEN REFERENCIAL: