## 1008093
PLANILLA DE DATOS GARANTIZADOS
SELLO TOOLLESS ROTO SEAL MARRÓN |  |  |  | CÓDIGO | 1008093
|  |  |  | FECHA DE REVISIÓN | 2019-10-01
DESCRIPCIÓN SAP: SELLO TOOLLESS ROTO SEAL MARRON |  |  |  | ÁREA ESPECIALISTA | DIRECCIÓN DE REDUCCIÓN DE PÉRDIDA
ITEM | DATOS | UNIDAD | PEDIDO | OFRECIDO | COMPROBACIÓN Y MEDICIÓN | RESULTADO
1 | Empresa proveedora | …. | *
2 | Fabricante | …. | *
3 | Marca | …. | *
4 | Modelo | …. | *
5 | País de origen | …. | *
6 | Norma de fabricación y ensayos | …. | ISO 9001/ AISI 304 /ASTM F832 /ASTM F946 /ASTM F1157-90 /ASTM F1158 / ASTM D1525 / ASTM D1555
7 | Empaque | ….
7.1 | Recepción por caja | …. | Cajas de 1000 unds. máxima, divididas en cajas de 100 unds., de forma interna cada caja deberá estar integrada en 5 atados de 20 unds. de forma ordenada secuencialmente de menor a mayor.(Ver Especificaciones de Embalaje)
7.2 | Seguridad de las cajas | …. | Las cajas deben venir selladas con cinta adhesiva timbradas alusiva al proveedor de tal forma que se sea fácil determinar si ésta a sido abierta , numeradas y resistentes al transporte. Los grupos de sellos de 20 unids deberán de venir en empaques numerados.
7.3 | Información | …. | Deben estar impresos en una etiqueta, la numeración inicial y final de los sellos con su respectivo color.
8 | Garantía | Años | 5
9 | Características Generales | …. | ….
9.1 | Cuerpo | …. | ….
9.1.1 | Material | …. | Policarbonato (PC)
9.1.2 | Material de fabricación del tambor giratorio | …. | Policarbonato 100% virgen
9.1.3 | Plaqueta del sello. | …. | No despegable
9.1.4 | Color del tambor giratorio | …. | MARRÓN (PANTONE 168C , RAL 8029), Ver imagen
9.1.5 | Tipo de rotor | …. | Rotor de cápsula con trabas, el mismo no debe salir de cápsula.
9.1.6 | Resistencia al calor | …. | 150-155°c
9.1.7 | Protección intemperie - Cristalización. | …. | Resistente a los rayos U.V. Resistente a las variaciones climáticas
9.2 | Cable | …. | ….
9.2.1 | Cantidad de hilos para el cable | Und | 3 a 7 hilos en acero inoxidable
9.2.2 | El cable no debe poseer ningún tipo de recubrimiento | …. | No posee
9.2.3 | Diámetro del cable | mm | 0.45 hasta 0.7
9.2.4 | Longitud del cable | mm | 250 ± 10
9.2.5 | Dimensión del sello | …. | Ver dibujo en adjunto
9.2.6 | Fuerza mínima de ruptura | kgf | 20
9.2.7 | Cierre | …. | En caso de que se pretenda abrir el sello a través de alguna maniobra o aplicación de fuerza el cable y el cuerpo del sello deben de romper para evitar su posterior uso.
9.3 | Codificación | …. | ….
9.3.1 | Secuencia numérica | …. | 10 dígitos
9.3.2 | Ver codificación de la secuencia de los 10 dígitos | …. | (**)
9.3.3 | Grabado | …. | Se debe grabar la codificación , el nombre de la distribuidora y la marca del fabricante en la plaqueta y los últimos 6 dígitos de la codificación en el tambor.
9.3.4 | Código de barra | …. | Debe ser grabado en la plaqueta
10 | Documentos | …. | ….
10.1 | Certificado de fabrica ISO 9000 | …. | Presentar documentación
10.2 | Certificado de pruebas de laboratorio | …. | Presentar documentación
(*) A indicar por el oferente según aplique.
(**) La secuencia numérica será asignada por la distribuidora previa a la adjudicación
Dibujo a medida
Colores de referencia
……………………………………..
Fecha de oferta
………………………………………………..
Nombre y firma del oferente
COMENTARIOS:
1- Este material cumplirá con todas las indicaciones detalladas en la especificación técnica correspondiente. 2- En caso de haber una solicitud adicional por parte de La Distribuidora o que el Fabricante entienda deba entregar información adicional, para la correcta evaluación de la propuesta, se deberá hacer por escrito y ser anexado a esta planilla de Datos Garantizados.

## Especificaciones de Embalaje
ESPECIFICACIONES DE EMBALAJE
REQUERIMIENTOS PARA EL EMBALAJE:
1. Las cajas o método de empaque en las que sean embalados los materiales deben ser resistentes a las
manipulaciones, transporte, apilado y almacenamiento.
2. Las cajas o método de empaque no deben exceder el peso de 60 libras.
3. Los materiales deben venir paletizados y flejados.
REQUERIMIENTOS ESPECIALES DE EMBALAJE:
1-Cajas de 1000 unds. máxima, divididas en cajas de 100 unds., de forma interna cada caja deberá estar integrada en 5 atados de 20 unds. de forma ordenada secuencialmente de menor a mayor.(Ver Especificaciones de Embalaje)
2-Las cajas deben venir selladas con cinta adhesiva timbradas alusiva al proveedor de tal forma que se sea fácil determinar si ésta a sido abierta , numeradas y resistentes al transporte. Los grupos de sellos de 20 unids deberán de venir en empaques numerados.
3-Deben estar impresos en una etiqueta, la numeración inicial y final de los sellos con su respectivo color.
IMAGENES DE REFERENCIA: | Cinta adhesiva de seguridad