## 1008099
PLANILLA DE DATOS GARANTIZADOS
SELLO TIPO PIN AMARILLO |  |  |  | CÓDIGO | 1008099
|  |  |  | FECHA DE REVISIÓN | 2019-10-01
DESCRIPCIÓN SAP: SELLOS TIPO PIN AMARILLO |  |  |  | ÁREA ESPECIALISTA | DIRECCIÓN DE REDUCCIÓN DE PÉRDIDA
ITEM | DATOS | UNIDAD | PEDIDO | OFRECIDO | COMPROBACIÓN Y MEDICIÓN | RESULTADO
1 | Empresa proveedora | …. | (*)
2 | Fabricante | …. | (*)
3 | Marca | …. | (*)
4 | Modelo | …. | (*)
5 | País de origen | …. | (*)
6 | Norma de fabricación y ensayos | …. | ISO/PAS17712/ASTM A123
7 | Embalaje | …. | ….
7.1 | Recepción por caja | …. | Los sellos deben venir en caja de 200 unidades ,integrada en empaques de 10 cajas de 20 unidades, ubicados de forma secuencial de menor a mayor. Los grupos de sellos de 20 unids. deberán de venir en cajas numeradas.
7.2 | Seguridad de las cajas | …. | Las cajas deben venir selladas con cinta adhesiva timbradas alusiva al proveedor de tal forma que se sea fácil determinar si ésta a sido abierta. Numeradas y resistentes al transporte( Ver Modelo de Embalaje)
7.3 | Información | …. | Deben estar impresos en una etiqueta, la numeración inicial y final de los sellos con su respectivo color.
8 | Garantía | Años | 10
9 | Características Constructivas | …. | ….
9.1 | Tipo de metal a utilizar para el cuerpo | …. | Acero al carbón con recubrimiento anti-oxidante
9.2 | Ajuste o tipo de cierre | …. | Cierre permanente. El cierre debe garantizar que al aplicar fuerza para la apertura ilegal, el sello quede inutilizable y evidencie la violación.
9.3 | Recubrimiento | …. | Plástico de alta resistencia (ABS)
9.4 | Color del recubrimiento | …. | Amarillo (RAL 1016, PANTONE 604C), Ver imagen
9.5 | Exposición a la intemperie | …. | Protección contra la degradación por los rayos UV.Resistente a las variaciones climáticas
10 | Características Mecánicas | …. | ….
10.1 | Fuerza mínima de separación | N | 9786.1
10.2 | Fuerza mínima de corte | N | 3340.1
10.3 | Características Dimensionales | …. | Ver dibujo anexo para identificar detalles concernientes de las dimensiones del sello
11 | Especificaciones del grabado | …. | ….
11.1 | Codificación | …. | Ver dibujo anexo para identificar detalles concernientes a la colocación del serial y el nombre de la distribuidora.
11.2 | Cantidad de dígitos codificación | Núm. | 10
11.3 | Ver codificación de la secuencia de los 10 dígitos | …. | (**)
11.4 | Grabado | …. | Se debe grabar la marca del fabricante ,dígitos y nombre de la distribuidora en el cuerpo del sello por medio de laser
12 | Documentación | …. | ….
12.1 | Certificado de fabrica ISO 9000 | …. | Debe presentar documentación
12.2 | Certificado de pruebas de laboratorio | …. | Debe presentar documentación
(*) A indicar por el oferente según aplique.
(**) | La secuencia numérica será asignada por la distribuidora previa a la adjudicación
Colores de referencia
……………………………………..
Fecha de oferta
………………………………………………..
Nombre y firma del oferente
COMENTARIOS:
1- Este material cumplirá con todas las indicaciones detalladas en la especificación técnica correspondiente. 2- En caso de haber una solicitud adicional por parte de La Distribuidora o que el Fabricante entienda deba entregar información adicional, para la correcta evaluación de la propuesta, se deberá hacer por escrito y ser anexado a esta planilla de Datos Garantizados.

## Modelo Embalaje
ESPECIFICACIONES DE EMBALAJE
REQUERIMIENTOS PARA EL EMBALAJE:
1. Las cajas o método de empaque en las que sean embalados los materiales deben ser resistentes a las
manipulaciones, transporte, apilado y almacenamiento.
2. Las cajas o método de empaque no deben exceder el peso de 60 libras. (Si su material excede esta condición
especificarlo en la casilla de requerimientos especiales)
3. Los materiales deben venir paletizados y flejados.
REQUERIMIENTOS ESPECIALES DE EMBALAJE:
1-Los sellos deben venir en caja de 200 unidades ,integrada en empaques de 10 cajas de 20 unidades,ubicados de forma secuencial de menor a mayor. Los grupos de sellos de 20 unids. deberán de venir en cajas numeradas.
2-El empaque debe venir con una etiqueta con el peso real de fábrica en cada caja en kilogramos y con tres decimales.
3-Deben venir con una cinta adhesiva de seguridad identificable ante cualquier alteración, que selle la caja con la identificación de fábrica
IMAGENES DE REFERENCIA: | Cinta adhesiva de seguridad