## Ficha Técnica
PLANILLA DE DATOS GARANTIZADOS
RIEL D/SOPORTE UNISTRUT 1 ½"x10 |  |  |  |  | CÓDIGO | 1008521
[5 empty] | FECHA REVISIÓN | 2019-10-31
ÁREA ESPECIALISTA: Servicios Generales
DESCRIPCIÓN SAP: RIEL D/SOPORTE UNISTRUT
ITEM | DATOS | UNIDAD | PEDIDO | OFRECIDO |  | COMPROBACIÓN Y MEDICIÓN | COMENTARIO
1 | Empresa proveedora | … | (*)
2 | Fabricante | … | (*)
3 | Marca | … | (**)
4 | Modelo | … | (*)
5 | País de origen | … | (*)
6 | Norma de fabricación y ensayos | … | ATS A 123
7 | Embalaje | … | ATADO DE 10 UNIDADES
8 | Garantía | Años | 1
9 | Característica constructivas | … | …
9.1 | Material | … | Acero galvanizado por inmersión en caliente
9.2 | Espesor minimo galvanizado en zinc | µ | 55
10 | Caracteristicas dimensiones | … | …
10.1 | Longitud total | Pulg. (mm) | 10" (3048)
10.2 | Ancho | Pulg. (mm) | 1 ½" (3048)
10.3 | Altura | Pulg. (mm) | 1 ½" (3048)
10.4 | Espesor del material | Pulg. (mm) | 1/16" (1.58)
11 | Presentación e muestra | … | N/A
(*) A indicar por el oferente
(**) Timbrado en el material en alto o bajo relieve
Fecha de la oferta
| Patricia Carolina Reyes De Los Angeles |  |  |  | Nombre y firma del oferente
Gerente De Servicios Generales
COMENTARIOS:
1- Este material cumplirá con todas las indicaciones detalladas en la especificación técnica correspondiente. 2- En caso de haber una solicitud adicional por parte de La Distribuidora o que el Fabricante entienda deba entregar información adicional, para la correcta evaluación de la propuesta, se deberá hacer por escrito y anexado a esta planilla de Datos Garantizados.