## Ficha Técnica
PLANILLA DE DATOS GARANTIZADOS
CAJA DE REGISTRO PARA CONEXIÓN ELÉCTRICA DE 8" x 6" x 4" |  |  |  |  | CÓDIGO | 1013880
[5 empty] | FECHA REVISIÓN | 2019-10-18
ÁREA ESPECIALISTA: Servicios Generales
DESCRIPCIÓN SAP: CAJA D/ REGISTRO P/ CONEX ELÉC 8"x6"x4"
ITEM | DATOS | UNIDAD | PEDIDO | OFRECIDO | COMPROBACIÓN Y MEDICIÓN | COMENTARIO
1 | Empresa proveedora | … | (*)
2 | Fabricante | … | (*)
3 | Marca | … | (**)
4 | Modelo | … | (*)
5 | País de origen | … | (*)
6 | Norma de fabricación y ensayos | … | IEC 60998-2-5
7 | Embalaje | … | CAJAS QUE NO EXCEDAN PESO DE 60 LIBRAS, PALETIZADO Y FLEJADO
8 | Garantía | Meses | 3
9 | Material | … | Materiales plásticos libres de halógenos. Base y tapa: PS antichoque
10 | Color | … | Gris
11 | Dimenciones | Pulg | 8" x 6" x4"
12 | Peso del Producto | Onz | 12.3
13 | Forma | … | Rectangular
14 | Categoria | … | Registro Electrico
15 | Grado de protección | … | IP65-IP67
16 | Resistencia al impacto | … | IK07
17 | Rango de temperatura ambiente | C | 25ºC / +40ºC
18 | Tensión máxima de empleo | V | 1000 V AC / 1500 V DC
19 | Presentacion de Certificación ISO 9000 O 90001 | … | Si
20 | Presentacion de Muestra | (Si / No) | Si
(*) A indicar por el oferente
(**) Timbrado en el material en alto o bajo relieve
Fecha de la oferta
| Patricia Carolina Reyes De Los Angeles |  |  |  | Nombre y firma del oferente
Gerente De Servicios Generales
COMENTARIOS:
1- Este material cumplirá con todas las indicaciones detalladas en la especificación técnica correspondiente. 2- En caso de haber una solicitud adicional por parte de La Distribuidora o que el Fabricante entienda deba entregar información adicional, para la correcta evaluación de la propuesta, se deberá hacer por escrito y anexado a esta planilla de Datos Garantizados.

## Embalaje
PLANILLA DE DATOS GARANTIZADOS
ESPECIFICACIONES DE EMBALAJE
NOMBRE: | CAJA D/ REGISTRO P/ CONEX ELÉC 8"x6"x4" | CÓDIGO: | 1013880
REQUERIMIENTOS PARA EL EMBALAJE:
1. Las cajas o método de empaque en las que sean embalados los materiales deben ser resistentes a las
manipulaciones, transporte, apilado y almacenamiento.
2. Las cajas o método de empaque no deben exceder el peso de 60 libras.
3. Los materiales deben venir paletizados y flejados.
IMAGENES DE REFERENCIA: