## MODELO
PLANILLA DE DATOS GARANTIZADOS |  |  |  |  | ´FOTO
[5 empty] | CÓDIGO |  | 1007200
TORNILLO DE CABEZA HEXAGONAL 1/2" x 2" |  |  |  |  | FECHA DE REVISION |  | 2019-09-19
AREA ESPECIALISTA: División de Normativa y Normalización
DESCRIPCION SAP: TORNILLO MAQUINA 1/2" X 2"
ÍTEM | DATOS | UNIDAD | PEDIDO | OFRECIDO |  | COMENTARIO
1 | Empresa proveedora | …. | (*)
2 | Fabricante | …. | (**)
3 | Modelo | …. | (*)
4 | País de origen | …. | (*)
5 | Tipo | …. | TORNILLO DE CABEZA HEXAGONAL
6 | Norma de fabricación y ensayos | …. | ASTM A - 307,ASTM 153–73, ANSI B1.1
7 | Características constructivas
7.1 | Material |  | Acero al carbono
7.2 | Protección anticorrosiva |  | Galvanizado en caliente
8 | Características dimensionales |  | *ver descripción*
8.1 | Longitud | pulg(mm) | 2 (50.8)
8.2 | Diámetro | pulg(mm) | 1/2 (12.7)
8.3 | Longitud mínima de la rosca | pulg(mm) | 2 (50.8)
8.4 | Altura de la cabeza | pulg(mm) | 11/32 (8.73)
8.5 | Rosca según ANSI B1.1 |  | Si
8.6 | Altura de la tuerca | pulg(mm) | 7/16(11.11)
9 | Resistencia mecánica | KN | (*)
10 | Recubrimiento de galvanizado | Micras | >87
11 | Embalaje |  | *ver descripción embalaje*
12 | Norma de fabricación y ensayos | …. | ISO 780:1983
13 | Garantia | Año | ≥1
12 | Certificación ISO 9000 o similar |  | (*)
(*) A indicar por el oferente
(**) Timbrado en el material en alto o bajo relieve |  |  |  | Fecha oferente:
Julio Cesar Ynfante
| Encargado de Normativa Y Normalización |  |  |  | Nombre y firma de oferente
1- Este material cumplirá con todas las indicaciones detalladas en la especificación técnica correspondiente. 2- En caso de haber una solicitud adicional por parte de La Distribuidora o que el Fabricante entienda deba entregar información adicional, para la correcta evaluación de la propuesta, se deberá hacer por escrito y ser anexado a esta planilla de Datos Garantizados.