## Ficha Técnica
PLANILLA DE DATOS GARANTIZADOS
ALAMBRE THHN 4 AWG NEGRO |  |  |  |  | CÓDIGO | 1006082
[5 empty] | FECHA REVISIÓN | 2019-10-04
ÁREA ESPECIALISTA: Servicios Generales
DESCRIPCIÓN SAP: ALAMBRE THHN #4 AWG NEGRO
ITEM | DATOS | UNIDAD | PEDIDO | OFRECIDO |  | COMPROBACIÓN Y MEDICIÓN | COMENTARIO
1 | Empresa proveedora | … | (*)
2 | Fabricante | … | (*)
3 | Marca | … | (**)
4 | Modelo | … | (*)
5 | País de origen | … | (*)
6 | Norma de fabricación y ensayos | … | UL 83, NEC
7 | Embalaje | … | CARRETE , PALETIZADO Y FLEJADO
8 | Material | … | Cobre forrado de vinilo anti flama por propiedades eléctricas
9 | Color | … | Negro
11 | Diámetro conductor | mm | 5.71
13 | Cantidad de metros por rollo | Metro | 152.4
14 | Calibre | AWG | 2
15 | Construcción | Hilo | 7
16 | Capacidad de Corriente | amp | 85
17 | Sección conductor | mm² | 21.2
18 | Cinta nylon | mm | 0.15
20 | Masa conductor desnudo | KG/KM | 191.8
21 | Resistencia a 20 °C | Ω/KM | ≤0.105
22 | Resistente a las variaciones climáticas | (Si / No) | SI
23 | Protección | … | UV contra rayos
25 | Presentación de Muestra | (Si / No) | Si
(*) A indicar por el oferente
(**) Timbrado en el material en alto o bajo relieve
Fecha de la oferta
| Patricia Carolina Reyes De Los Angeles |  |  |  | Nombre y firma del oferente
Gerente De Servicios Generales
COMENTARIOS:
1- Este material cumplirá con todas las indicaciones detalladas en la especificación técnica correspondiente. 2- En caso de haber una solicitud adicional por parte de La Distribuidora o que el Fabricante entienda deba entregar información adicional, para la correcta evaluación de la propuesta, se deberá hacer por escrito y anexado a esta planilla de Datos Garantizados.

## Embalaje
PLANILLA DE DATOS GARANTIZADOS
ESPECIFICACIONES DE EMBALAJE
NOMBRE: | ALAMBRE THHN #4 AWG NEGRO | CÓDIGO: | 1006082
REQUERIMIENTOS PARA EL EMBALAJE:
1. Las cajas o método de empaque en las que sean embalados los materiales deben ser resistentes a las
manipulaciones, transporte, apilado y almacenamiento.
2. Las cajas o método de empaque no deben exceder el peso de 60 libras.
3. Los materiales deben venir paletizados y flejados.
IMAGENES DE REFERENCIA: