## Hoja1
PLANILLA DE DATOS GARANTIZADOS
CABLE COBRE DESNUDO 4/0 19 HILOS AWG |  |  |  | Código: | 1006155
|  |  |  | Fecha Revisión: | 2019-12-18
Área especialista:
Descripción SAP: CABLE COBRE DESNUDO 4/0 19 HILOS AWG |  |  |  | Gerencia Subestaciones
ÍTEM | DESCRIPCIÓN | UNIDAD | PEDIDO | OFRECIDO | COMENTARIO
1 | Empresa proveedora | - | *
2 | Fabricante | - | *
3 | País de fabricación | - | *
4 | Norma a que responde | - | ANSI B1, ASTM B8
5 | Modelo |  | *
6 | Tipo | - | *
7 | Material | - | Cobre desnudo trenzado concéntrico
8 | Temple | - | Semi-duro o Blando
Características dimensionales
9 | Calibre | AWG | 4/0
10 | Sección | mm2 | 107.2
11 | Diámetro | mm | 13.3
12 | No de alambres de cobre | - | 19
13 | Características Mecánicas
14 | Peso Conductor | kg/km | 972
15 | Densidad a 20°C | g/cm3 | 8.89
16 | Resistencia eléctrica DC. 20°C | ohm/km | ≤0.164
17 | Embalaje | m | 800
18 | Certificación ISO 9000 o similar | - | Si
* A indicar por el oferente
………………………………………………..
Fecha de la oferta
| ……………………………………………….. |  | ………………………………………………..
| Marcelino Mateo M. |  | Nombre y firma del oferente
Gerencia de Subestaciones
Comentarios:
1- Este material deberá cumplir con todas las indicaciones detalladas en la especificación técnica correspondiente. 2- En caso de haber una solicitud adicional por parte de La Distribuidora o que el Fabricante entienda deba entregar información adicional para la correcta evaluación de la propuesta, se deberá hacer por escrito y ser anexado a esta planilla de Datos Garantizados.