## Ficha Técnica
PLANILLA DE DATOS GARANTIZADOS
Alambre Trenzado THHN 10 AWG negro |  |  |  |  | CÓDIGO | 1006176
[5 empty] | FECHA REVISIÓN | 04/10/209
ÁREA ESPECIALISTA:Servicios Generales
DESCRIPCIÓN SAP: Alambre Trenzado THHN 10 AWG Negro
ITEM | DATOS | UNIDAD | PEDIDO | OFRECIDO |  | COMENTARIO
1 | Empresa proveedora | … | (*)
2 | Fabricante | … | (*)
3 | Marca | … | (**)
4 | Modelo | … | (*)
5 | País de origen | … | (*)
6 | Norma de fabricación y ensayos | … | UL 83, NEC
7 | Embalaje | … | EN CARRETE PLASTICO.
8 | Material | … | Cobre forrado de vinilo antiflama por propiedades electricas
9 | Color | … | Negro
11 | Calibre | AWG | 10
12 | Sección conductor | mm² | 5.26
13 | Diámetro Hilo | mm | 0.978
14 | Hilos | N° | 7
15 | Diámetro conductor | mm | 2.94
16 | Aislamiento termoplástico | mm | 0.51
17 | Masa conductor desnudo | KG/KM | 47.72
18 | Cantidad de metros por rollo | metro | 152.4
19 | Capacidad de Corriente | amp | 30
20 | Tensión Máxima | KV | 600
21 | Resistente a las raspaduras y agentes externos | (Si / No) | Si
22 | Resistente a las variaciones climáticas y a las influencias marinas | (Si / No) | Si
23 | Protección contra rayos UV | (Si / No) | Si
24 | Presentación de Muestra | (Si / No) | Si
(*) A indicar por el oferente
(**) Timbrado en el material en alto o bajo relieve
Fecha de la oferta
| Patricia Carolina Reyes De Los Angeles |  |  |  | Nombre y firma del oferente
Gerente De Servicios Generales
COMENTARIOS:
1- Este material cumplirá con todas las indicaciones detalladas en la especificación técnica correspondiente. 2- En caso de haber una solicitud adicional por parte de La Distribuidora o que el Fabricante entienda deba entregar información adicional, para la correcta evaluación de la propuesta, se deberá hacer por escrito y anexado a esta planilla de Datos Garantizados.