## Ficha Técnica
PLANILLA DE DATOS GARANTIZADOS
Alambre trenzado THHN #4 Awg Negro |  |  |  |  | CÓDIGO | 1013534
[5 empty] | FECHA REVISIÓN | 2019-10-04
ÁREA ESPECIALISTA:Servicios Generales
DESCRIPCIÓN SAP: Alambre trenzado THHN #4 Awg Negro
ITEM | DATOS | UNIDAD | PEDIDO | OFRECIDO |  | COMPROBACIÓN Y MEDICIÓN | COMENTARIO
1 | Empresa proveedora | … | (*)
2 | Fabricante | … | (*)
3 | Marca | … | (**)
4 | Modelo | … | (*)
5 | País de origen | … | (*)
6 | Norma de fabricación y ensayos | … | UL 83, NEC
7 | Embalaje | … | CARRETE DE MADERA
8 | Material | … | Cobre forrado de vinilo antiflama por propiedades electricas
9 | Color | … | Negro
10 | Diámetro conductor | mm | 5.71
11 | Cantidad de metros por rollo | Metro | 152.4
12 | Tipo | … | Trenzado
13 | Calibre | AWG | 2
14 | Construcción | Hilo | 7
15 | Capacidad de Corriente | amp | 85
16 | Sección conductor | mm² | 21.2
17 | Cinta nylon | mm | 0.15
18 | Masa conductor desnudo | KG/KM | 191.8
19 | Resistencia a 20 °C | Ω/KM | ≤0.105
20 | Resistente a las variaciones climáticas | (Si / No) | SI
21 | Protección contra rayos UV | (Si / No) | SI
22 | Norma de fabricación y ensayos | … | UL 83
23 | Presentación de Muestra | (Si / No) | Si
(*) A indicar por el oferente
(**) Timbrado en el material en alto o bajo relieve
Fecha de la oferta
| Patricia Carolina Reyes De Los Angeles |  |  |  | Nombre y firma del oferente
Gerente De Servicios Generales
COMENTARIOS:
1- Este material cumplirá con todas las indicaciones detalladas en la especificación técnica correspondiente. 2- En caso de haber una solicitud adicional por parte de La Distribuidora o que el Fabricante entienda deba entregar información adicional, para la correcta evaluación de la propuesta, se deberá hacer por escrito y anexado a esta planilla de Datos Garantizados.