## Ficha Técnica
PLANILLA DE DATOS GARANTIZADOS
Pintura Acrilica |  |  |  |  | CÓDIGO | 2005577
[5 empty] | FECHA REVISIÓN | 2019-10-01
ÁREA ESPECIALISTA: Gestion Social
DESCRIPCIÓN SAP: Pintura Acrilica
ITEM | DATOS | UNIDAD | PEDIDO | OFRECIDO |  | COMENTARIO
1 | Empresa proveedora | … | (*)
2 | Fabricante | … | (*)
3 | Marca | … | (**)
4 | Modelo | … | (*)
5 | País de origen | … | (*)
6 | Norma de fabricación y ensayos | … | ASTM D 01
7 | Embalaje | … | CAJAS QUE NO EXCEDAN PESO DE 60 LIBRAS, PALETIZADO Y FLEJADO
8 | Garantía | Meses | 8
9 | Tipo Genérico | … | pintura acrilica 100% a base de agua de bajo VOC
10 | Viscosidad | KU | 90-100
11 | Densidad | kg/gal | 4.55 – 4.75
12 | Brillo a 60° | uds | 35-45
13 | Color | … | Azul Claro
14 | Contenido | gl/Lit | 70-90
16 | Presentación | Paila | 5 Gal
17 | Acabado | … | Acrilico
18 | Solventes | … | Agua
19 | Secado al tacto | Minutos | 30
20 | Presentacion de Muestra | (Si / No) | Si
(*) A indicar por el oferente
(**) Timbrado en el material en alto o bajo relieve
Colocar en esta área su firma y sello digital. Recuerde bloquear la imagen para que no pueda ser copiada una vez proteja la hoja.
Fecha de la oferta
| Sergio Contreras |  |  |  | Nombre y firma del oferente
Gerente de Gestion Social
COMENTARIOS:
1- Este material cumplirá con todas las indicaciones detalladas en la especificación técnica correspondiente. 2- En caso de haber una solicitud adicional por parte de La Distribuidora o que el Fabricante entienda deba entregar información adicional, para la correcta evaluación de la propuesta, se deberá hacer por escrito y anexado a esta planilla de Datos Garantizados.
Note on G1: COMITE FT: IMAGEN Si requiere que la imagen se destaque más, colocar en este espacio "Ver imagen anexa" e insértela en la pestaña IMAGEN con los detalles deseados.
Note on A11: COMITÉ FT: Colocar nombre de la misma manera que está escrito en el sistema SAP.
Note on A12: COMITE FT: ITEM Completar serie de números según la cantidad de datos que usted inserte a partir del 8.
Note on B12: COMITÉ FT: Los datos del 1 al 8 son fijos para todas las fichas. Continuar insertando sus especificaciones debajo del item 8. Insertar las filas que sean necesarias para completar sus datos.
Note on C12: COMITÉ FT: UNIDAD Colocar en esta columna la unidad de medida de lo que está pidiendo, si es en libras, kilogramos, metros, litros, voltios, etc. Si el dato descrito no aplica para ser expresado con una unidad de medida colocar tres puntos (…)
Note on D12: COMITÉ FT: PEDIDO En esta columna indicamos lo que queremos que tenga nuestro producto con relación a los datos planteados.
Note on F12: COMITÉ FT: Esta casilla es para uso del Oferente.
Note on H12: COMITÉ FT: Esta casilla es para uso del Oferente.
Note on D13: COMITÉ FT: SIGNIFICADO DE SIMBOLOS (*) A INDICAR POR EL OFERENTE (**)TIMBRADO EN EL MATERIAL EN ALTO O BAJO RELIEVE
Note on D18: COMITÉ FT: NORMA DE FABR. Si lo que desea comprar no tiene norma de fabricación colocar N/A
Note on D19: COMITE FT: EMBALAJE Si su material requiere un embalaje muy especial, utilizar otra pestaña para poner todos los detalles. Si es simple, colocarlo directo en esta celda.
Note on C20: COMITÉ FT: Opciones: Años Meses Días
Note on D20: COMITÉ FT: GARANTIA Si lo que desea comprar no tiene garantía colocar N/A

## Embalaje
PLANILLA DE DATOS GARANTIZADOS
ESPECIFICACIONES DE EMBALAJE
NOMBRE: | CÓDIGO:
REQUERIMIENTOS PARA EL EMBALAJE:
1. Las cajas o método de empaque en las que sean embalados los materiales deben ser resistentes a las
manipulaciones, transporte, apilado y almacenamiento.
2. Las cajas o método de empaque no deben exceder el peso de 60 libras.
3. Los materiales deben venir paletizados y flejados.
IMAGENES DE REFERENCIA: