## Ficha Técnica
PLANILLA DE DATOS GARANTIZADOS
Pintura Oxido Negro |  |  |  |  | CÓDIGO | 2005850
[5 empty] | FECHA REVISIÓN | 2019-09-26
ÁREA ESPECIALISTA: Servicios Generales
DESCRIPCIÓN SAP: Pintura Oxido Negro
ITEM | DATOS | UNIDAD | PEDIDO | OFRECIDO |  | COMPROBACIÓN Y MEDICIÓN | COMENTARIO
1 | Empresa proveedora | … | (*)
2 | Fabricante | … | (*)
3 | Marca | … | (**)
4 | Modelo | … | (*)
5 | País de origen | … | (*)
6 | Norma de fabricación y ensayos | … | N/A
7 | Embalaje | … | CAJAS QUE NO EXCEDAN PESO DE 60 LIBRAS, PALETIZADO Y FLEJADO
8 | Garantía | Meses | 6
9 | Color | … | Negro
10 | Secado | … | 50% humedad relativa del aire
11 | Densidad | … | Colores alto brillo/mates 1,0 kg/l ± 0,09 dependiendo del color.
12 | Contenido Partículas sólidas | … | Colores alto brillo/mate 54,6 % Volumen ± 2,0 dependiendo del color.
13 | Viscosidad | … | Colores alto brillo/mate: 104-108 KU (Krebs Stormer Units) con 20°C.
14 | Resistencia a temperaturas | … | Hasta 90°C (calor seco); sin embargo, temperaturas más altas pueden producir variaciones en el color.
15 | Grosor de capa recomendada | … | 55 μm seco, corresponde a 100 μm húmedo.
16 | VOC | … | 477 g/ l max. / Categoria: A/ i Valores límites UE: 500 g/ l (2010)
17 | Presentacion de Muestra | (Si / No) | NO
(*) A indicar por el oferente
(**) Timbrado en el material en alto o bajo relieve
Fecha de la oferta
| Patricia Carolina Reyes De Los Angeles |  |  |  | Nombre y firma del oferente
Gerente De Servicios Generales
COMENTARIOS:
1- Este material cumplirá con todas las indicaciones detalladas en la especificación técnica correspondiente. 2- En caso de haber una solicitud adicional por parte de La Distribuidora o que el Fabricante entienda deba entregar información adicional, para la correcta evaluación de la propuesta, se deberá hacer por escrito y anexado a esta planilla de Datos Garantizados.

## Embalaje
PLANILLA DE DATOS GARANTIZADOS
ESPECIFICACIONES DE EMBALAJE
NOMBRE: | CÓDIGO:
REQUERIMIENTOS PARA EL EMBALAJE:
1. Las cajas o método de empaque en las que sean embalados los materiales deben ser resistentes a las
manipulaciones, transporte, apilado y almacenamiento.
2. Las cajas o método de empaque no deben exceder el peso de 60 libras.
3. Los materiales deben venir paletizados y flejados.
IMAGENES DE REFERENCIA: