## Ficha Técnica
PLANILLA DE DATOS GARANTIZADOS
Sellador de Techo |  |  |  |  | CÓDIGO | 2013339
[5 empty] | FECHA REVISIÓN | 2019-10-01
ÁREA ESPECIALISTA: Servicios Generales
DESCRIPCIÓN SAP: Sellador de Techo
ITEM | DATOS | UNIDAD | PEDIDO | OFRECIDO |  | COMPROBACIÓN Y MEDICIÓN | COMENTARIO
1 | Empresa proveedora | … | (*)
2 | Fabricante | … | (*)
3 | Marca | … | (**)
4 | Modelo | … | (*)
5 | País de origen | … | (*)
6 | Norma de fabricación y ensayos | … | ASTM D 01
7 | Embalaje | … | PALETIZADO Y FLEJADO
8 | Garantía | Meses | 8
9 | Color | … | Ultra blanco
10 | Peso por galón | kg | 5.13 ± 0.22
11 | Reaplicar | Hrs | 24
12 | Secado Total | Hrs | 48
13 | Rendimiento | M2 | 19
14 | Viscosidad | Ku’s | 120-125
15 | Pigmentación por peso | % | 38.7 ± 1
16 | Punto de ignición | … | Ininflamable
17 | Presentacion | Paila | 5 Gal
18 | Presentacion de Muestra | (Si / No) | NO
(*) A indicar por el oferente
(**) Timbrado en el material en alto o bajo relieve
Fecha de la oferta
| Patricia Carolina Reyes De Los Angeles |  |  |  | Nombre y firma del oferente
Gerente De Servicios Generales
COMENTARIOS:
1- Este material cumplirá con todas las indicaciones detalladas en la especificación técnica correspondiente. 2- En caso de haber una solicitud adicional por parte de La Distribuidora o que el Fabricante entienda deba entregar información adicional, para la correcta evaluación de la propuesta, se deberá hacer por escrito y anexado a esta planilla de Datos Garantizados.