## Ficha Técnica
PLANILLA DE DATOS GARANTIZADOS
PINTURA SEMIGLOSS (AMARILLO MAIZ) |  |  |  |  | CÓDIGO | 2013465
[5 empty] | FECHA REVISIÓN | 2019-10-01
ÁREA ESPECIALISTA: Servicios Generales
DESCRIPCIÓN SAP: PINTURA SEMIGLOSS CUBOS/5GLS
ITEM | DATOS | UNIDAD | PEDIDO | OFRECIDO |  | COMPROBACIÓN Y MEDICIÓN | COMENTARIO
1 | Empresa proveedora | … | (*)
2 | Fabricante | … | (*)
3 | Marca | … | (**)
4 | Modelo | … | (*)
5 | País de origen | … | (*)
6 | Norma de fabricación y ensayos | … | ASTM D 01
7 | Embalaje | … | CAJAS QUE NO EXCEDAN PESO DE 60 LIBRAS
8 | Garantía | Meses | 8
9 | Tipo Genérico | … | Resina 100% Acrílica
10 | Viscosidad | KU | 90-100
11 | Densidad | kg/gal | 4.55 – 4.75
12 | Brillo a 60° | uds | 35-45
13 | Color | … | Amarillo Maíz
14 | Contenido | gl/Lit | 70-90
15 | Pigmentos | … | Dióxido de Titanio /Extenders
16 | Presentación | CUBO | 5 Gal
17 | Acabado | … | Semigloss
18 | Solventes | … | Agua
19 | Secado al tacto | Minutos | 30
20 | Presentacion de Muestra | (Si / No) | No
(*) A indicar por el oferente
(**) Timbrado en el material en alto o bajo relieve
Fecha de la oferta
| Patricia Carolina Reyes De Los Angeles |  |  |  | Nombre y firma del oferente
Gerente De Servicios Generales
COMENTARIOS:
1- Este material cumplirá con todas las indicaciones detalladas en la especificación técnica correspondiente. 2- En caso de haber una solicitud adicional por parte de La Distribuidora o que el Fabricante entienda deba entregar información adicional, para la correcta evaluación de la propuesta, se deberá hacer por escrito y anexado a esta planilla de Datos Garantizados.