## Ficha Técnica
PLANILLA DE DATOS GARANTIZADOS
CAMISA MANGAS LARGA |  |  |  | CÓDIGO | 5000369
|  |  |  | FECHA REVISIÓN | 2019-12-01
ÁREA ESPECIALISTA: Gerencia de Seguridad y Salud Ocupacional
DESCRIPCIÓN SAP: CAMISA ÍGNIFUGA CAQUI CON CINTA REFLECT
ÍTEM | DATOS | UNIDAD | PEDIDO | OFRECIDO | COMENTARIO
1 | Empresa proveedora | … | (*)
2 | Fabricante | … | (*)
3 | Marca | … | (*)
4 | Modelo | … | (*)
5 | País de origen | … | (*)
6 | Norma de fabricación y ensayos | … | ISO 11612:2015; ISO 13506-2: 2017; IEC 61482-2:2009; NFPA 70E-2112-2113; ASTM F 1506; ISO 11612:2015; ISO 13506-2: 2017
7 | Embalaje | … | Empaque de 3 unidades en cajas que no excedan peso de 60 libras, paletizado y flejado.
8 | Garantía | … | (*)
9 | Características
9.1 | Material de fabricación | % | Algodón ignífugo, modacrílico y aramida.
9.2 | Categoría II | cal/cm² | Mínimo de 11 cal/cm²
9.3 | Resistencia | ° C | 180° - 240° (Fuego repentino, arco eléctrico, soldadura ligera, salpicadura de metal fundido).
9.4 | Tejido de la tela | % | Trama y urdimbre en cuadrilas
9.5 | Hilo | … | Anti-inflamable
9.6 | Costuras | … | Reforzadas con doble línea
9.7 | Reverso impreso de tela | … | Impreso con FR (Fire Retardant)
9.8 | Sistema de cierre | … | Botón con arco aislante al fuego
9.9 | Diseño trasero | … | Elástico en la pretina
9.1 | Color | … | Caqui
9.11 | Tallas | … | S/ M/ L/ XL/ 2XL/ 3XL/ 4XL
9.12 | Resistencia de lavado | … | 60 Lavadas
10 | Cinta reflectante
10.1 | Material | % | Algodón
10.2 | Certificación | … | Nivel 2 ANSI/ISEA 107-2015 y EN 471; NFPA 2112, 2012; CAN-CGSB 155.20-2017
10.3 | Cumplimiento de alta visibilidad | … | CAN-CSA Z96-09
10.4 | Colocación | … | Mangas, espalda superior y pectoral
10.5 | Color | … | Amarillo/Plateado
10.6 | Diseño | … | Líneas horizontales
10.7 | Contextura | … | Lisa y sin costuras
10.8 | Espesor | cm | 5.0 x 2.0
11 | Bolsillo
11.1 | Colocación | … | Pectoral izquierdo
11.2 | Bolsillo porta lapiceros | … | A la derecha del bolsillo
12 | Logo
12.1 | Colocación | … | Sobre el bolsillo delantero izquierdo
12.2 | Color de bordado | … | Azul Marino (C:99,M:100,Y:40,K:8) Azul Claro (C:93,M:9,Y:22,K:0)
12.3 | Dimensiones | … | Aprox. 3 1/4 x 3/4
13 | Etiqueta de tela | Deberá contener descripción de la tela, composición, resistencia, técnicas de lavado, recomendaciones de uso, entre otros.
14 | Certificación de tela | Obligatorio deberá entregar las certificaciones o registros de prueba dieléctrica y normativas de seguridad por parte del fabricante.
15 | Tipos de uso | Arco eléctrico, fuego repentino, riesgos químicos, llamas, calor de contacto, calor radiante, soldadura, abrasivos, entre otros.
(*) A indicar por el oferente
(**) Timbrado en el material en alto o bajo relieve
Fecha de la oferta
| Carolina Argueta |  |  | Nombre y firma del oferente
Analista de Gestión Humana
COMENTARIOS:
1- Este material cumplirá con todas las indicaciones detalladas en la especificación técnica correspondiente. 2- En caso de haber una solicitud adicional por parte de La Distribuidora o que el Fabricante entienda deba entregar información complementaria, para la correcta evaluación de la propuesta, se deberá hacer por escrito y anexado a esta planilla de Datos Garantizados.
PLANILLA DE DATOS GARANTIZADOS
IMAGEN DE REFERENCIA
CAMISA MANGAS LARGA |  |  |  | CÓDIGO | 5000369
|  |  |  | FECHA REVISIÓN | 2019-10-01
ÁREA ESPECIALISTA: Gerencia de Seguridad y Salud Ocupacional
DESCRIPCIÓN SAP: CAMISA ÍGNIFUGA CAQUI CON CINTA REFLECT
Note on D10: COMITÉ FT: SIGNIFICADO DE SIMBOLOS (*) A INDICAR POR EL OFERENTE (**)TIMBRADO EN EL MATERIAL EN ALTO O BAJO RELIEVE