## Ficha Técnica
PLANILLA DE DATOS GARANTIZADOS
Tape Vinil Negro |  |  |  |  | CÓDIGO | 1006035
[5 empty] | FECHA REVISIÓN | 2019-10-09
ÁREA ESPECIALISTA: Servicios Generales
DESCRIPCIÓN SAP: TAPE D/VINILO
ITEM | DATOS | UNIDAD | PEDIDO | OFRECIDO |  | COMENTARIO
1 | Empresa proveedora | … | (*)
2 | Fabricante | … | (*)
3 | Marca | … | (**)
4 | Modelo | … | (*)
5 | País de origen | … | (*)
6 | Norma de fabricación y ensayos | … | UL 510 Standard, certificación CSA , ASTM D-1000
7 | Embalaje | … | CAJAS QUE NO EXCEDAN PESO DE 60 LIBRAS, PALETIZADO Y FLEJADO
8 | Garantía | año | 1
9 | Material | … | Vinil
10 | Color | … | Negro
11 | Tension de ruptura | v | 8000
12 | Profundidad | mm | 19
13 | Material Adhesivo | … | Caucho
14 | Material de soporte | … | PVC
15 | Fuerza de Adhesion | N/cm | 3
16 | Temperatura minima de funcionamiento | C° | -18
17 | Temperatura maxima de Operación | C° | 105
18 | Resistencia a la traccion | N/cm | 26
19 | Longitud | metro | 20
20 | Alargamiento en Ruptura | % | 250
21 | Grosor | mm | 0.18
22 | Rango de voltaje-UL 510 | Voltios | 600V
23 | Presentacion de Muestra | (Si / No) | Si
(*) A indicar por el oferente
(**) Timbrado en el material en alto o bajo relieve
Fecha de la oferta
| Patricia Carolina Reyes De Los Angeles |  |  |  | Nombre y firma del oferente
Gerente de Servicios Generales
COMENTARIOS:
1- Este material cumplirá con todas las indicaciones detalladas en la especificación técnica correspondiente. 2- En caso de haber una solicitud adicional por parte de La Distribuidora o que el Fabricante entienda deba entregar información adicional, para la correcta evaluación de la propuesta, se deberá hacer por escrito y anexado a esta planilla de Datos Garantizados.
Note on G1: COMITE FT: IMAGEN Si requiere que la imagen se destaque más, colocar en este espacio "Ver imagen anexa" e insértela en la pestaña IMAGEN con los detalles deseados.
Note on A11: COMITÉ FT: Colocar nombre de la misma manera que está escrito en el sistema SAP.
Note on A12: COMITE FT: ITEM Completar serie de números según la cantidad de datos que usted inserte a partir del 8.
Note on B12: COMITÉ FT: Los datos del 1 al 8 son fijos para todas las fichas. Continuar insertando sus especificaciones debajo del item 8. Insertar las filas que sean necesarias para completar sus datos.
Note on C12: COMITÉ FT: UNIDAD Colocar en esta columna la unidad de medida de lo que está pidiendo, si es en libras, kilogramos, metros, litros, voltios, etc. Si el dato descrito no aplica para ser expresado con una unidad de medida colocar tres puntos (…)
Note on D12: COMITÉ FT: PEDIDO En esta columna indicamos lo que queremos que tenga nuestro producto con relación a los datos planteados.
Note on F12: COMITÉ FT: Esta casilla es para uso del Oferente.
Note on H12: COMITÉ FT: Esta casilla es para uso del Oferente.
Note on D13: COMITÉ FT: SIGNIFICADO DE SIMBOLOS (*) A INDICAR POR EL OFERENTE (**)TIMBRADO EN EL MATERIAL EN ALTO O BAJO RELIEVE
Note on D18: COMITÉ FT: NORMA DE FABR. Si lo que desea comprar no tiene norma de fabricación colocar N/A
Note on D19: COMITE FT: EMBALAJE Si su material requiere un embalaje muy especial, utilizar otra pestaña para poner todos los detalles. Si es simple, colocarlo directo en esta celda.
Note on C20: COMITÉ FT: Opciones: Años Meses Días
Note on D20: COMITÉ FT: GARANTIA Si lo que desea comprar no tiene garantía colocar N/A

## Embalaje
PLANILLA DE DATOS GARANTIZADOS
ESPECIFICACIONES DE EMBALAJE
NOMBRE: | TAPE D/VINILO | CÓDIGO: | 1006035
REQUERIMIENTOS PARA EL EMBALAJE:
1. Las cajas o método de empaque en las que sean embalados los materiales deben ser resistentes a las
manipulaciones, transporte, apilado y almacenamiento.
2. Las cajas o método de empaque no deben exceder el peso de 60 libras.
3. Los materiales deben venir paletizados y flejados.
IMAGENES DE REFERENCIA: