## Ficha Técnica
PLANILLA DE DATOS GARANTIZADOS
SILICON URETANO |  |  |  |  | CÓDIGO | 2012564
[5 empty] | FECHA REVISIÓN | 2019-10-07
ÁREA ESPECIALISTA: Servicios Generales
DESCRIPCIÓN SAP: SILICON URETANO
ITEM | DATOS | UNIDAD | PEDIDO | OFRECIDO |  | COMPROBACIÓN Y MEDICIÓN | COMENTARIO
1 | Empresa proveedora | … | (*)
2 | Fabricante | … | (*)
3 | Marca | … | (**)
4 | Modelo | … | (*)
5 | País de origen | … | (*)
6 | Norma de fabricación y ensayos | … | ISO 9001, ISO 14001, DIN EN
7 | Embalaje | … | CAJAS QUE NO EXCEDAN PESO DE 60 LIBRAS
8 | Garantía | años | 1
9 | Densidad | g/ml. | 102
10 | Olor | … | Acido acético
11 | Dureza Shore A: | … | aprox. 20
12 | Resistencia a los rayos UV y humedad | (Si / No) | Si
13 | Color | … | Negro
14 | Composición | … | Silicona acética de curado por humedad
15 | Recuperación elástica | … | >90 %.
16 | Temperatura del soporte | °C | 5 a 40
17 | Temperatura ambiente | °C | 5 a 40
18 | Base | … | Silicona modificada al sistema oxim
19 | Endurecimiento | … | Polimerización por reacción con la humedad ambienta
20 | Deformación máxima | % | 25
21 | Consistencia | … | Pasta estable
22 | Temperatura de servicio | °C | 50 a 150
23 | Presentación de Muestra | … | N/A
(*) A indicar por el oferente
(**) Timbrado en el material en alto o bajo relieve
Fecha de la oferta
| Patricia Carolina Reyes De Los Angeles |  |  |  | Nombre y firma del oferente
Gerente De Servicios Generales
COMENTARIOS:
1- Este material cumplirá con todas las indicaciones detalladas en la especificación técnica correspondiente. 2- En caso de haber una solicitud adicional por parte de La Distribuidora o que el Fabricante entienda deba entregar información adicional, para la correcta evaluación de la propuesta, se deberá hacer por escrito y anexado a esta planilla de Datos Garantizados.