## Hoja1
PLANILLA DE DATOS GARANTIZADOS
BATERIA 3.6 V, 1.2 Ah LITIO (Li-SOCl2) |  |  |  |  | CÓDIGO | 2000279
[5 empty] | FECHA REVISIÓN | 2019-09-17
AREA ESPECIALISTA: DIRECCIÓN REDUCCIÓN DE PÉRDIDAS
DESCRIPCION SAP: BATERIA 3.6 V, 1.5 AH NIMH
ITEM | DATOS | UNIDAD | PEDIDO | OFRECIDO | COMPROBACIÓN Y MEDICIÓN | RESULTADOS
1 | Empresa proveedora | …. | (*)
2 | Fabricante | …. | (*)
3 | Marca | …. | (*)
4 | Modelo | …. | (*)
5 | País de origen | …. | (*)
6 | Norma de fabricación y ensayos | ….
7 | Embalaje |  | *Ver descripción*
8 | Garantía | Años | 1
9 | Características Constructivas | …. | ….
9.1 | Dimensiones | …. | ….
9.1.1 | Alto | mm | 25.4
9.1.2 | Diámetro del Cuerpo | mm | 14.5
9.1.3 | Diámetro Polo | mm | 4.2
9.1.4 | Size internacional de referencia | …. | 1/2AA
9.2 | Peso | g | 10
9.3 | Rango de temperatura de operación | °C | -60 a 85
9.3.1 | Temperatura de almacenamiento | °C | 30
9.4 | Sistema | …. | Cloruro de Litio-Tionilo (Li-SOCl2)
9.5 | Pins Radial (Ver Imagen) | …. | PCB 1X1
10 | Características Eléctricas | …. | ….
10.1 | Tensión Nominal | Vdc | 3.6
10.2 | Capacidad Nominal | Ah | 1.2
10.3 | Corriente de Descarga | mA | 15
10.4 | Impulsos de Corriente max. | mA | 50
11 | Código de batería | …. | ER14250
(*) A indicar por el oferente
………………………………………………………………………………
Fecha de la oferta
…………………………………………………………………………….
| David Fermín |  |  |  | ……………………………………………………………………………
| Analista de Tecnología de Medición |  |  |  | Nombre y firma del oferente
COMENTARIOS:
1- Este material cumplirá con todas las indicaciones detalladas en la especificación técnica correspondiente. 2- En caso de haber una solicitud adicional por parte de La Distribuidora o que el Fabricante entienda deba entregar información adicional, para la correcta evaluación de la propuesta, se deberá hacer por escrito y ser anexado a esta planilla de Datos Garantizados.
PINS RADIAL