## Modelo Ficha Técnica
PLANILLA DE DATOS GARANTIZADOS
PINTURA AMARILLO TRAFICO |  |  |  | CODIGO | 2005396
|  |  |  | FECHA REVISION | 2021-05-24
AREA ESPECIALISTA: Gerencia de Subestaciones
DESCRIPCION SAP: PINTURA TRAFICO AMARILLA
ITEM | DATOS | UNIDAD | PEDIDO | OFRECIDO | COMENTARIO
1 | Empresa proveedora | …. | (*)
2 | Fabricante | …. | (*)
3 | Marca | …. | (**)
4 | Modelo | …. | (*)
5 | País de origen | …. | (*)
6 | Tipo | …. | Pintura
7 | Condiciones de utilizacion | …. | Exterior
8 | Superficie de aplicación | …. | Cemento, madera, estuco y pavimento
9 | Norma de fabricación y ensayos | …. | (*)
10 | Características generales.
10.1 | Tipo de vehiculo | …. | Resina Alquídica
10.2 | Tipo de pigmento | …. | Activos e Inertes
10.3 | Rendimiento |  | 35 a 40 M" por galones
10.4 | Brochabilidad | …. | Buena
10.5 | Código de color | HEX | #fad201
10.6 | Secado | Hrs | Al tacto 2-3
Al manejo 8
10.7 | Resistencia quimica | Hrs | 24
10.8 | Estabilidad (bajo techo) | Meses | 24
10.9 | Metodo de aplicación | …. | Rolo, Brocha o Pistola
10.1 | Presentación | UND | Galón
10.11 | Almacenamiento | Meses | ≥12
11 | Especificaciones tecnicas.
11.1 | Molienda N.S. |  | 7 +
11.2 | Adherencia |  | 100 % cuadricula
11.3 | Espesor de pelicula (seca) | Mils | 0,8 - 1,2
11.4 | Brillo glossmetter 60 grados |  | 80-90%
11.5 | Solidos |  | > 37
11.6 | Cubrimiento |  | Estandar.
11.7 | Peso KL/GL (densidad) |  | 4,2 - 5,0
(*) A indicar por el oferente
(**) Timbrado en el material en alto o bajo relieve
………………………………………………
Fecha de la oferta
………………………………………
| Marcelino Mateo M. |  |  | ……………………………………………….
| Gerencia de Subestaciones |  |  | Nombre y firma del oferente
COMENTARIOS:
1- Este material cumplirá con todas las indicaciones detalladas en la especificación técnica correspondiente. 2- En caso de haber una solicitud adicional por parte de La Distribuidora o que el Fabricante entienda deba entregar información adicional, para la correcta evaluación de la propuesta, se deberá hacer por escrito y ser anexado a esta planilla de Datos Garantizados.

## Ilustración material
Gerencia de Subestaciones | ILUSTRACION
2005396 -PINTURA TRAFICO AMARILLA