## Ficha Técnica
PLANILLA DE DATOS GARANTIZADOS
Pintura Anti-hongos |  |  |  |  | CÓDIGO | 2013337
[5 empty] | FECHA REVISIÓN | 2019-10-01
ÁREA ESPECIALISTA: Servicios Generales
DESCRIPCIÓN SAP: Pintura Anti-hongos
ITEM | DATOS | UNIDAD | PEDIDO | OFRECIDO |  | COMPROBACIÓN Y MEDICIÓN | COMENTARIO
1 | Empresa proveedora | … | (*)
2 | Fabricante | … | (*)
3 | Marca | … | (**)
4 | Modelo | … | (*)
5 | País de origen | … | (*)
6 | Norma de fabricación y ensayos | … | ASTM D4541
7 | Embalaje | … | CAJAS QUE NO EXCEDAN PESO DE 60 LIBRAS
8 | Garantía | Meses | 6
9 | Color | … | Blanco porcelana 7
10 | Contenido de sólidos | % | 88
11 | Pigmentación | … | Dióxido de titanio
12 | Vehículo | % | 100 estireno acrílico
13 | Cobertura, espesor película | Micrones | Fina 300
14 | Resistencia al calor | … | Excelente
15 | Resistencia a la humedad | … | Excelente
16 | Resistencia a la abrasión | … | Muy buena
17 | Rendimiento | M2/Gl | 20
18 | Durabilidad | … | Excelente
19 | Solvente | … | Agua
20 | Presentacion | GL | 1
21 | Presentacion de Muestra | (Si / No) | NO
(*) A indicar por el oferente
(**) Timbrado en el material en alto o bajo relieve
Fecha de la oferta
| Patricia Carolina Reyes De Los Angeles |  |  |  | Nombre y firma del oferente
Gerente De Servicios Generales
COMENTARIOS:
1- Este material cumplirá con todas las indicaciones detalladas en la especificación técnica correspondiente. 2- En caso de haber una solicitud adicional por parte de La Distribuidora o que el Fabricante entienda deba entregar información adicional, para la correcta evaluación de la propuesta, se deberá hacer por escrito y anexado a esta planilla de Datos Garantizados.