## Ficha Técnica
PLANILLA DE DATOS GARANTIZADOS
Batería de 6 voltios |  |  |  |  | CÓDIGO | 1008193
[5 empty] | FECHA REVISIÓN | 2019-10-10
ÁREA ESPECIALISTA: Servicios Generales
DESCRIPCIÓN SAP: BATERIA CICLO PROFUNDO 6V
ITEM | DATOS | UNIDAD | PEDIDO | OFRECIDO |  | COMPROBACIÓN Y MEDICIÓN | COMENTARIO
1 | Empresa proveedora | … | (*)
2 | Fabricante | … | (*)
3 | Marca | … | (**)
4 | Modelo | … | (*)
5 | País de origen | … | (*)
6 | Norma de fabricación y ensayos | … | ISO 9001, UNE 53943
7 | Embalaje | … | CAJAS QUE NO EXCEDAN PESO DE 60 LIBRAS
8 | Garantía | Mses | 6
9 | Modelo | … | T-105
10 | Voltaje | V | 6
11 | Capacidad amp. horas (ah) (20horas) | ah | 225
12 | Capacidad amp. horas (ah) (100horas) | ah | 250
13 | Capacidad por minuto (rango @25amp) | amp/min | 447
14 | Capacidad por minuto (rango @75amp) | amp/min | 115
15 | Lrgo | pulgada / mm | 10- 3/8” (264mm)
16 | Ancho | pulgada / mm | 7- 1/8” (181mm)
17 | Altura | pulgada / mm | 10- 7/8” (276mm)
18 | Peso | lbs | 62
19 | Material | … | Polypropylene
20 | Tipo de terminal | … | Terminal de perfil bajo y terminal de rosca mariposa
21 | Característica | … | Batería de ciclo profundo
22 | Tipo de Borne | … | 1 ELPT, de perfil bajo embutido
23 | Color | …. | Marron
24 | Presentacion de Muestra | (Si / No) | No
(*) A indicar por el oferente
(**) Timbrado en el material en alto o bajo relieve
Fecha de la oferta
| Patricia Carolina Reyes De Los Angeles |  |  |  | Nombre y firma del oferente
Gerente De Servicios Generales
COMENTARIOS:
1- Este material cumplirá con todas las indicaciones detalladas en la especificación técnica correspondiente. 2- En caso de haber una solicitud adicional por parte de La Distribuidora o que el Fabricante entienda deba entregar información adicional, para la correcta evaluación de la propuesta, se deberá hacer por escrito y anexado a esta planilla de Datos Garantizados.