## Ficha Técnica
PLANILLA DE DATOS GARANTIZADOS
Pintura aceite esmalte aluminio 11 |  |  |  | CÓDIGO | 2005932
|  |  |  | FECHA REVISIÓN | 2021-07-12
ÁREA ESPECIALISTA: Servicios Generales
DESCRIPCIÓN SAP: Pintura aceite esmalte aluminio 11
ITEM | DATOS | UNIDAD | PEDIDO | OFRECIDO | COMPROBACIÓN Y MEDICIÓN | COMENTARIO
1 | Empresa proveedora | … | (*)
2 | Fabricante | … | (*)
3 | Marca | … | (**)
4 | Modelo | … | (*)
5 | País de origen | … | (*)
6 | Norma de fabricación y ensayos | … | N/A
7 | Embalaje | … | CAJAS QUE NO EXCEDAN PESO DE 60 LIBRAS, PALETIZADO Y FLEJADO
8 | Garantía | Meses | 6
9 | Acabado | … | Metálico
10 | Color | … | Aluminio
11 | Rendimiento | m2 | 17 - 20
12 | Densidad | Kg/l | 1,00 - 1,04
13 | Secado a 23ºC 60 % HR | Horas | 6 a 12
14 | Repintado a 23ºC 60% HR | Horas | 24
15 | Métodos de Aplicación | … | Brocha, rodillo y pistola
16 | Volumen Sólidos | % | 38 - 40
17 | Punto de Inflamación | ºC | 45
18 | Presentacion | Galón | Envase de 1gl
(*) A indicar por el oferente
(**) Timbrado en el material en alto o bajo relieve
Fecha de la oferta
| José Alejandro Gutiérrez Velásquez |  |  | Nombre y firma del oferente
Gerente De Servicios Generales

## Embalaje
PLANILLA DE DATOS GARANTIZADOS
ESPECIFICACIONES DE EMBALAJE
NOMBRE: | CÓDIGO:
REQUERIMIENTOS PARA EL EMBALAJE:
1. Las cajas o método de empaque en las que sean embalados los materiales deben ser resistentes a las
manipulaciones, transporte, apilado y almacenamiento.
2. Las cajas o método de empaque no deben exceder el peso de 60 libras.
3. Los materiales deben venir paletizados y flejados.
IMAGENES DE REFERENCIA: