## Ficha Técnica
PLANILLA DE DATOS GARANTIZADOS
PINTURA BLANCO 00 SEMIGLOSS |  |  |  | CÓDIGO | 2010309
|  |  |  | FECHA REVISIÓN | 2021-07-20
ÁREA ESPECIALISTA: Servicios Generales
DESCRIPCIÓN SAP: PINTURA BLANCO 00 SEMIGLOSS
ITEM | DATOS | UNIDAD | PEDIDO | OFRECIDO | COMPROBACIÓN Y MEDICIÓN | COMENTARIO
1 | Empresa proveedora | … | (*)
2 | Fabricante | … | (*)
3 | Marca | … | (**)
4 | Modelo | … | (*)
5 | País de origen | … | (*)
6 | Norma de fabricación y ensayos | … | ASTM D 01
7 | Embalaje | … | CAJAS QUE NO EXCEDAN PESO DE 60 LIBRAS
8 | Garantía | Meses | 8
9 | Tipo Genérico | … | Resina 100% Acrílica
10 | Viscosidad | KU | 90-100
11 | Densidad | kg/gal | 4.55 – 4.75
12 | Brillo a 60° | uds | 35-45
13 | Color | … | Blanco 00
14 | Pigmentos | … | Dióxido de Titanio /Extenders
15 | Presentación | CUBO | Cubo de 5 Galones
16 | Acabado | … | Semigloss
17 | Solventes | … | Agua
18 | Secado al tacto | Minutos | 30
(*) A indicar por el oferente
(**) Timbrado en el material en alto o bajo relieve
Fecha de la oferta
| José Alejandro Gutiérrez Velásquez |  |  | Nombre y firma del oferente
Gerente De Servicios Generales
COMENTARIOS: