## MODELO
PLANILLA DE DATOS GARANTIZADOS
CUBRE AISLADOR DE SUSPENSIÓN AISL. 36 KV |  |  |  |  | CÓDIGO:
[5 empty] | FECHA REVISIÓN: | 2022-04-27
ÁREA ESPECIALISTA: División de Normativa & Normalización
CUBRE AISLADOR DE SUSPENSIÓN AISL. 36 KV
ITEM | DATOS | UNIDAD | PEDIDO |  | OFRECIDO | COMENTARIO
1 | Empresa proveedora | … | (*)
2 | Fabricante | … | (*)
3 | Marca | … | (**)
4 | Modelo | … | (*)
5 | País de origen | … | (*)
6 | Norma de fabricación y ensayos | … | ASTM F711
7 | Embalaje | … | (*)
8 | Garantía | Años | ≥ 1
9 | Mecanismo | … | Manual
10 | Caracteristicas | …
10.1 | Cuerpo | … | Polietileno de alta rigidez dielectrica
10.2 | Capacidad de cada soporte | Kg | 5
10.3 | Diametro | mm | 143
10.4 | Longitud | mm | 560
10.5 | Tipo de sujeccion | … | Por soga
10.6 | Material de la soga | … | Polipropileno
10.7 | Color | … | Naranja
(*) A indicar por el oferente
(**) Timbrado en el material en alto o bajo relieve
Fecha de la oferta
| Adan Lantigua Hernández |  |  | Nombre y firma del oferente
| Encargado de Normativa & Normalizacion |  |  | (Colocar sello)
COMENTARIOS: