## MODELO
PLANILLA DE DATOS GARANTIZADOS |  |  |  |  | ´FOTO
[5 empty] | CÓDIGO |  | 1005754
POSTE DE CHAPA DE METAL DE 10.5m - 3kN |  |  |  |  | FECHA DE REVISION |  | 2021-06-02
AREA ESPECIALISTA: División de Normativa & Normalización.
DESCRIPCION SAP: POSTE METALICO CHAPA 300 DAN 10,5 M
ITEM | DATOS | UNIDAD | PEDIDO | OFRECIDO |  | COMENTARIO
1 | Características generales
1.1 | Fabricante | …. | (*)
1.2 | Marca | …. | (**)
1.3 | País de procedencia | …. | (*)
1.4 | Norma de fabricación | …. | ASTM A123, E165-95, A153, A673/A673M, A871/A871M
1.5 | Forma de la sección transversal | …. | Octagonal
1.6 | Material | …. | Acero galvanizado
1.7 | Tipo de soldadura | …. | Soldadura longitudinal
2 | Características Mecánicas | ….
2.1 | Carga de trabajo | kN | 3
2.2 | Carga mínima de ruptura | kN | 4.5
2.3 | Esfuerzo mínimo de sedencia del acero | Mpa | 310
3 | Características dimensionales
3.1 | Longitud total | m | 10.5
3.2 | Conicidad | mm-m | 10 - 12 %
3.3 | Diámetro de la cima | mm | 150
3.4 | Espesor mínimo de la chapa | mm | 3
3.5 | Peso (aproximado) | Kg | (*)
4 | Características de Galvanizado
4.1 | Protección de las chapas de acero | …. | Galvanizado en caliente
4.2 | Espesor mínimo de galvanizado | μm | 75
5 | Otras característcas
5.1 | Embalaje | …. | (*)
6 | Muestra | Si/No | No
7 | Garantía | Años | 5
(*) A indicar por el oferente
(**) Timbrado en material en alto o bajo relieve |  |  |  | Fecha oferente:
………………………….
Adan Lantigua
Encargado de Normativa & Normalización |  |  |  |  | Nombre y firma de oferente
COMENTARIOS:
1- Este material cumplirá con todas las indicaciones detalladas en la especificación técnica correspondiente.