## MODELO
PLANILLA DE DATOS GARANTIZADOS
|  |  |  | CÓDIGO | 1005963
CABLE RETENIDA 3/8 |  |  |  | FECHA DE REVISION: | 2019-09-16
AREA ESPECIALISTA: Division de Normativa & Normalizacion.
DESCRIPCION SAP: CABLE ACERO GALVANIZADO P/RETENIDA 3/8"
ITEM | DATOS | UNIDAD | PEDIDO | OFRECIDO | COMENTARIO
1 | Empresa proveedora | …. | (*)
2 | Fabricante | …. | (*)
3 | Marca | …. | (**)
4 | País de origen | …. | (*)
5 | Norma | …. | ASTM
6 | Características Constructivas | ….
6.1 | Densidad de Zn | g/m3 | 520
7 | Características Dimensionales
7.1 | Diámetro total | mm | 9.52
7.2 | Diámetro de hilos | mm | 3.05
7.3 | Sección | mm2 | 51.1
7.4 | Cantidad de hilos | …. | 7
7.5 | Sentido cableado | …. | Izquierda
7.6 | Relación de cableado | …. | ≥ 16
8 | Características Mecánicas
8.1 | Carga de rotura | daN | 6840
8.2 | Peso conductor | daN/m | 0.358
8.3 | Densidad a 20ºC | g/cm3 | 7.78
8.4 | Modulo elasticidad final | daN/mm2 | 18 130
8.5 | Cof de dilatación lineal | ºC -1 | 11.5x10-6
(*) A indicar por el oferente. (**)Timbrado en el material de alto o bajo relieve.
Fecha oferente:
……………………………………………………………………………….
Julio Cesar Ynfante |  |  |  | …………………………………………..………….
Encargado de Normativa & Normalizacion |  |  |  | Nombre y firma de oferente
COMENTARIOS: 1- Este material cumplirá con todas las indicaciones detalladas en la especificación técnica correspondiente. 2- En caso de haber una solicitud adicional por parte de La Distribuidora o que el Fabricante entienda deba entregar información adicional, para la correcta evaluación de la propuesta, se deberá hacer por escrito y ser anexado a esta planilla de Datos Garantizados.