## 1006382
PLANILLA DE DATOS GARANTIZADOS
COLLAR DE AMARRE EN FACHADA |  |  |  | CÓDIGO | 1006382
|  |  |  | FECHA DE REVISIÓN | 26/10/2021
DESCRIPCIÓN SAP: COLLAR AMARRE EN FACHADA |  |  |  | ÁREA ESPECIALISTA | DIRECCIÓN DE REDUCCIÓN DE PÉRDIDA
ITEM | DATOS | UNIDAD | PEDIDO | OFRECIDO | COMPROBACIÓN Y MEDICIÓN | RESULTADO
1 | Empresa proveedora | …. | *
2 | Fabricante | …. | *
3 | Marca | …. | *
4 | Modelo | …. | *
5 | País de origen | …. | *
6 | Norma de fabricación y ensayos | …. | ASTM A123, ASTM B633, ASTM G26, ASTM G154 ,UL94 V2
7 | Empaque | …. | Cada elemento debe venir en funda plástica transparente separada, en cajas de cartón de 50 unidades.
8 | Garantía | años | 5
9 | Características Constructivas | …. | ….
9.1 | Material del cuerpo | …. | Termoplástico reforzado (nylon)
9.2 | Exposición a la intemperie | …. | Protección contra la degradación por los rayos UV.
9.3 | Longitud del tarugo | mm | 36 ± 2
9.4 | Diámetro del tarugo | mm | 8
9.5 | Grabado | …. | Marca del fabricante en el cuerpo del material, (opcional)
10 | Brida | …. | ….
10.1 | Material de fabricación | mm | Poliamida PA66 (nylon) con protección UV
10.2 | Conducta en caso de incendio | …. | Auto extinguible
10.3 | Dimensiones (longitud x ancho) | mm | 180 x 7.6 a 8.8
10.4 | Modo de operación | …. | De cierre completo
10.5 | Temperatura de trabajo | ºC | - 40 a + 85
10.6 | Tensión mínima de rotura | Kgf | 54.4
10.7 | Diámetro máximo de amarre | mm | 51
11 | Características constructivas del clavo | …. | ….
11.1 | Material de fabricación | …. | Acero galvanizado.
11.2 | Diámetro | mm | 3.5
11.3 | Espesor mínimo de galvanizado | µm | ≥ 20
11.4 | Dimensiones generales | …. | ….
11.5 | Dimensiones del collar de amarre en fachada | mm | Ver en el dibujo adjunto
12 | Documentación | …. | ….
12.1 | Certificado de fabrica ISO 9000 | …. | Presentar documentación
12.2 | Certificado de prueba de laboratorio | …. | Presentar documentación
(*) A indicar por el oferente según aplique.
Dibujo
……………………………………..
Fecha de oferta
………………………………………………..
Nombre y firma del oferente

## Especificaciones de Embalaje
ESPECIFICACIONES DE EMBALAJE
REQUERIMIENTOS PARA EL EMBALAJE:
1. Las cajas o método de empaque en las que sean embalados los materiales deben ser resistentes a las
manipulaciones, transporte, apilado y almacenamiento.
2. Las cajas o método de empaque no deben exceder el peso de 60 libras. (Si su material excede esta condición
especificarlo en la casilla de requerimientos especiales)
3. Los materiales deben venir paletizados y flejados.
REQUERIMIENTOS ESPECIALES DE EMBALAJE:
Todos los empaques para entrega de materiales adquiridos por EDENORTE Dominicana, cumpliran y se ajustaran al cumplimiento de las normativas ISO 3394, ISO 780, ISO 7000, Norma NIMF Nº15 -2003, para el embalaje y medidas fitosanitarias internacionales, referentes al manejo de cargas.
IMAGENES DE REFERENCIA: