## MODELO
PLANILLA DE DATOS GARANTIZADOS |  |  |  |  | ´FOTO
[5 empty] | CÓDIGO |  | 1006838
PERNO CORTO AC. GALVANIZADO 3/4-3/4 x 3 |  |  |  |  | FECHA DE REVISION |  | 2019-11-12
AREA ESPECIALISTA: División de Normativa & Normalización.
DESCRIPCION SAP: PERNO CORTO GALVANIZADO ANSI 57-1/3
ÍTEM | DATOS | UNIDAD | PEDIDO | OFRECIDO |  | COMENTARIO
1 | Empresa proveedora | …. | (*)
2 | Fabricante | …. | (*)
3 | Modelo | …. | (*)
4 | País de origen | …. | (*)
5 | Tipo | …. | PERNO CORTO
6 | Norma de fabricación y ensayos | …. | ASTM A 153
7 | Características constructivas |  | PERNO CORTO
7.1 | Material |  | Acero al carbono
7.2 | Protección anticorrosiva |  | Galvanizado en caliente
8 | Características dimensionales. |  | ver ficha técnica
8.1 | Longitud de tornillo | Pulg. | 3
8.2 | Diámetro del tornillo Pulg. | Pulg. | 0.75
8.3 | Longitud de rosca del aislador Pulg. | Pulg. | 1
8.4 | longitud de rosca soporte Pulg. | Pulg. | 1.375
9 | Accesorios |  | Requerido
9.1 | Arandelas de presión 3/4” | Cantidad | 2
9.2 | Tuerca Cuadrada 3/4” | Cantidad | 1
10 | Resistencia mecánica | KN | (*)
11 | Recubrimiento de galvanizado | Micras | >85
12 | Certificación ISO 9000 o similar | Si/No | (*)
(*) A indicar por el oferente
Fecha oferente:
Julio Cesar Ynfante
| Encargado de Normativa & Normalización |  |  |  | Nombre y firma de oferente
COMENTARIOS:
1- Este material cumplirá con todas las indicaciones detalladas en la especificación técnica correspondiente. 2- En caso de haber una solicitud adicional por parte de La Distribuidora o que el Fabricante entienda deba entregar información adicional, para la correcta evaluación de la propuesta, se deberá hacer por escrito y ser anexado a esta planilla de Datos Garantizados.