## MODELO
PLANILLA DE DATOS GARANTIZADOS |  |  |  |  | ´FOTO
[5 empty] | CÓDIGO |  | 1007014
RETENCIÓN TERMINAL PREFORMADO CABLE AC 3/8 |  |  |  |  | FECHA DE REVISION |  | 2022-01-14
AREA ESPECIALISTA: División de Normativa & Normalización.
DESCRIPCION SAP: RETENCION TERM PREFORMADO CABLE AC 3/8
ITEM | DATOS | UNIDAD | PEDIDO | OFRECIDO |  | COMENTARIO
1 | Empresa proveedora | …. | (*)
2 | Fabricante | …. | (*)
3 | Marca | …. | (**)
4 | Modelo | …. | (*)
5 | País de origen | …. | (*)
6 | Tipo | …. | TERMINAL PREFORMADO
7 | Norma de fabricación y ensayos | …. | NEMA, ASTM A 153–73
8 | Características constructivas
8.1 | Material | …. | Acero al carbono
8.2 | Protección anticorrosiva | …. | Galvanizado en caliente
9 | Características dimensionales | …. | *Ver ficha técnica*
9.1 | Longitud | mm | 889
9.2 | Diámetro del cable | mm | 9.5
9.3 | Color de identificación | …. | Naranja
10 | Marcas
10.1 | Indicar | …. | Fabricante
|  | …. | Tipo
|  | …. | Secciones a indicar
11 | Resistencia mecánica | KN | (*)
12 | Recubrimiento de galvanizado | Micras | >85
13 | Embalaje |  | *Ver ficha técnica*
13.1 | Norma de fabricación y ensayos | …. | ISO 780: 1983
13.2 | Garantía | Año | 1
14 | Certificación ISO 9000 o similar |  | (*)
(*) A indicar por el oferente (**) Timbrado en el material en alto o bajo relieve
Fecha oferente:
…………………………………………………………. Adan Lantigua Hernández Encargado de Normativa & Normalización |  |  | …………………………………………………………….. Nombre y firma de oferente
COMENTARIOS: