## MODELO
PLANILLA DE DATOS GARANTIZADOS |  |  |  |  | ´FOTO
[5 empty] | CÓDIGO |  | 1007099
TUERCA DE OJO (OVAL) |  |  |  |  | FECHA DE REVISION |  | 2022-01-14
AREA ESPECIALISTA: División de Normativa & Normalización.
DESCRIPCION SAP: TUERCA D/OJO AC GALV P/TORNILLO 5/8"
ÍTEM | DATOS | UNIDAD | PEDIDO | OFRECIDO |  | COMENTARIO
1 | Empresa proveedora | …. | (*)
2 | Fabricante | …. | (*)
3 | Marca | …. | (**)
4 | Modelo | …. | (*)
5 | País de origen | …. | (*)
6 | Tipo | …. | TUERCA DE OJO
7 | Norma de fabricación y ensayos | …. | ASTM A 153, NEMA
8 | Características constructivas
8.1 | Material |  | Acero laminado en caliente
8.2 | Protección anticorrosiva |  | Galvanizado en caliente
9 | Características Constructivas. |  | *ver ficha técnica*
9.1 | Diámetro agujero | mm(pulg) | 16(5/8)
9.2 | Base | mm(pulg) | 34.93(1-3/8)
9.3 | Espesor ojo | mm(pulg) | 15(19/32)
10 | Resistencia mecánica | KN | 60
11 | Recubrimiento de galvanizado | Micras | >87
12 | Embalaje |  | *Ver descripción*
12.1 | Norma de fabricación y ensayos | …. | ISO 780:1983
13 | Certificación ISO 9000 o similar | Si/No | si
(*) A indicar por el oferente
(**) Timbrado en el material en alto o bajo relieve |  |  |  | Fecha oferente:
Adan Lantigua Hernández
| Encargado de Normativa & Normalización |  |  |  | Nombre y firma de oferente