## 1010495
PLANILLA DE DATOS GARANTIZADOS
TORNILLO TIRAFONDO 14 x 1 1/2" |  |  |  | CÓDIGO | 1010495
|  |  |  | FECHA DE REVISIÓN | 26/10/2021
DESCRIPCIÓN SAP: TORNILLO TIRAFONDO DE 14’’ X 1 ½’’ |  |  |  | ÁREA ESPECIALISTA | DIRECCIÓN DE REDUCCIÓN DE PÉRDIDA
ITEM | DATOS | UNIDAD | PEDIDO | OFRECIDO | COMPROBACIÓN Y MEDICIÓN | RESULTADO
1 | Empresa proveedora | …. | *
2 | Fabricante | …. | *
3 | Marca | …. | *
4 | Modelo | …. | *
5 | País de origen | …. | *
6 | Norma de fabricación y ensayos | …. | ASTM A 153
7 | Empaque | Unds | 100 Unidades en caja de cartón
8 | Garantía | años | 3
9 | Características Generales | …. | ….
9.1 | Material | …. | Acero galvanizado
9.2 | Tipo de tornillo | …. | Tirafondo
9.3 | Espesor del Galvanizado | µm | >85
10 | Características Dimensionales | …. | ….
10.1 | Longitud total | Pulg.(mm) | (1.66") 42 (+/-2)
10.2 | Longitud rosca | Pulg.(mm) | 1.50" (38) (+/-2)
10.3 | Diámetro del tornillo | Pulg.(mm) | ( 0.25") 6.35
10.4 | Diámetro cabeza | Pulg.(mm) | 0.48" (12.25)
11 | Documentación | …. | Presentar
(*) A indicar por el oferente
…………………………………….
Fecha de oferta
…………………………………….
Firma del oferente