## Hoja1
PLANILLA DE DATOS GARANTIZADOS
CABLE COBRE DESNUDO 4/0 19 HILOS AWG |  |  |  | Código: | 1006155
|  |  |  | Fecha Revisión: | 2021-10-21
Área especialista:
Descripción SAP: CABLE COBRE DESNUDO 4/0 19 HILOS AWG |  |  |  | Gerencia Subestaciones
ÍTEM | DESCRIPCIÓN | UNIDAD | PEDIDO | OFRECIDO | COMENTARIO
1 | Empresa proveedora | - | *
2 | Fabricante | - | *
3 | País de fabricación | - | *
4 | Norma a que responde | - | ANSI B1, ASTM B8
5 | Modelo |  | *
6 | Tipo | - | *
7 | Material | - | Cobre desnudo trenzado concéntrico
8 | Temple | - | Semi-duro o Blando
9 | Características Dimensionales
9.1 | Calibre | AWG | 4/0
9.2 | Sección | mm2 | 107.2
9.3 | Diámetro | mm | 13.3
9.4 | No de alambres de cobre | - | 19
10 | Características Mecánicas
10.1 | Peso Conductor | kg/km | 972
10.2 | Densidad a 20°C | g/cm3 | 8.89
11 | Características Eléctricas
11.1 | Resistencia eléctrica DC. 20°C | ohm/km | ≤0.164
11.2 | Capacidad de corriente | A | 427
12 | Embalaje | m | 800
13 | Certificación ISO 9000 o similar | - | Si
* A indicar por el oferente
………………………………………………..
Fecha de la oferta
| ……………………………………………….. |  | ………………………………………………..
| José Rafael Villa Moronta |  | Nombre y firma del oferente
Gerencia de Subestaciones
Comentarios: